## sheet1
序号 | 公开(公告)号 | 标题 | 申请日 | 预估到期日 | 当前申请(专利权)人 | 发明人 | 摘要 | 第一权利要求 | 简单法律状态 | IPC主分类号(大类) | IPC主分类号(大类)释义
1 | CN111701458B | 一种共价三嗪框架有机溶剂纳滤膜的制备方法 | 2020-06-16 | 2040-06-16 | 北京工业大学 | 王乃鑫 ¦ 王湘琼 ¦ 李杰 ¦ 孙皓 ¦ 李晓婷 ¦ 安全福 | 一种共价三嗪框架有机溶剂纳滤膜的制备方法，涉及含有三嗪基团的框架材料在无机支撑体上的制备以及应用。包括以下步骤，处理无机陶瓷基底；配制共价三嗪框架原料液，混合均匀后倒入盛有无机陶瓷基底的容器内脱气；随后将基底与原料液一同转移至反应釜中，置于90‑180℃马弗炉内反应72h。使用溶剂对复合膜进行冲洗，干燥后得到共价三嗪框复合膜。所述的复合膜可用于有机溶剂中污染物的去除。具有制备工艺简单，能耗低等优势。 | 1.一种共价三嗪框架复合膜的制备方法，其特征在于，包括以下步骤： 步骤1：无机陶瓷基底前期清洗处理； 步骤2：配制共价三嗪框架原料液，按照摩尔比例为对苯二甲醛:对苯二甲脒盐酸盐:碳酸铯＝1:2:2的比例配制，首先将对苯二甲脒盐酸盐和碳酸铯(CsCO3)溶解于二甲基亚砜(DMSO)中，对苯二甲醛溶解于二甲基亚砜(DMSO)中，然后混合； 步骤3：混合均匀后倒入盛有无机陶瓷基底的容器内脱气，在10-50℃负压脱气0.5-5h； 步骤4：将基底与原料液一同转移至聚四氟乙烯反应釜内衬，组装好不锈钢外体，置于90-180℃马弗炉内反应72h； 步骤5：反应结束后对膜进行洗涤，干燥，最终得到共价三嗪框架复合膜。 | 有效 | B01 | 一般的物理或化学的方法或装置
2 | CN111672330B | 一种采用热退火后合成技术制备MOF纳滤膜的方法 | 2020-06-16 | 2040-06-16 | 北京工业大学 | 王乃鑫 ¦ 李晓婷 ¦ 孙皓 ¦ 王湘琼 ¦ 李杰 ¦ 安全福 | 一种采用热退火后合成技术制备MOF纳滤膜的方法，属于膜分离领域，包括以下步骤：将多孔陶瓷基底进行超声预处理，活化及清理陶瓷基底表面。首先，在陶瓷基底表面涂覆金属凝胶，之后将陶瓷基底置于含有有机配体的溶液中，使MOF纳米颗粒在陶瓷基底上原位生长从而形成连续无缺陷的MOF分离层。将合成的MOF复合膜进行高温后合成改性，通过调控退火温度，退火时间，升温速率，降温速率等，活化MOF颗粒内部微观结构及调控MOF分离层的厚度和形貌。本发明方法制备的MOF分离膜与基底结合力良好，可以有效提高分离过程中的传质速率，从而在不牺牲截留率的情况下，提高分离膜的通量。 | 1.一种采用热退火后合成技术制备MOF纳滤膜的方法，其特征在于，包括以下步骤： （1）对多孔基底进行超声预处理，先将基底浸泡于去离子水中一段时间，之后超声振荡，去除基底表面及内部的杂质； （2）用去离子水超声振荡基底后进行干燥； （3）将形成MOF的前驱体金属离子、乙醇胺溶解于乙醇溶剂中搅拌均匀，静止脱泡，得到金属凝胶溶液； （4）将预处理后的基底放置于步骤（3）形成的金属凝胶溶液中，超声浸泡一段时间，使金属凝胶附着于陶瓷基底表面； （5）将步骤（4）附着有金属凝胶的基底取出，置于高温120℃中，固定基底表面的金属凝胶； （6）配制形成MOF的有机配体溶液，将有机配体及十六烷基三甲基溴化铵同时溶解于溶剂中； （7）将步骤（5）完成的基底放置于步骤（6）的有机配体中，在基底表面水热合成MOF颗粒及成膜； （8）将步骤（7）制备完成的MOF膜放置于管式炉中，管式炉内部为惰性气体，高温改性；高温条件：温度300 - 500oC, 惰性气体为氮气、氦气，时间为2 - 5 h；升温速率3 -10oC/min、降温速率3 -10oC/min； （9）重复（2）-（8）步骤0-20次，在商业用的多孔基底表面及内部形成单层或多层改性MOF分离层。 | 有效 | B01 | 一般的物理或化学的方法或装置
3 | CN103103596B | 一种二氧化钛纳米管与纳米棒同轴复合阵列的制备方法 | 2013-01-14 | 2033-01-14 | 北京工业大学 | 李洪义 ¦ 王金淑 ¦ 王鸿 | 一种二氧化钛纳米管与纳米棒同轴复合阵列的制备方法，具体属于纳米薄膜制备及染料敏化太阳能电池领域。首先采用阳极氧化的方法在钛基片上制备高度有序的TiO2纳米管阵列，经300-600℃热处理后在（TiCl3）和尿素的溶液中进行水热（或溶剂热）处理，再经400-600℃热处理获得一维纳米管纳米棒复合薄膜。所制备的复合薄膜比表面积得到大幅度提高，最大提高71%，将其用于染料敏化电池，其光电转换效率比水热处理前的TiO2纳米管阵列薄膜的光电转换效率高出68%。 | 1.一种二氧化钛纳米管与纳米棒同轴复合阵列的制备方法，其特征在于，包含以下步骤： (1)钛片预处理：首先将钛基体表面附着的杂质和氧化皮去除； (2)钛片进行阳极氧化：所采用的电解质溶液为含氟离子的乙二醇溶液，氧化电压30V，氧化时间2h，氧化后将样品取出用去离子水冲洗，烘干； (3)热处理：将氧化后的钛片在400-600℃进行热处理，保温2h，然后随炉冷却至室温； (4)溶剂热或水热处理：将经热处理的钛片放入含有尿素和TiCl3的乙醇或水溶液中，其中尿素的浓度为60-200g/L，TiCl3的含量为200-500mL/L，并一起置于高压釜中，经过两步保温处理，第一步在90-130℃保温40-70min，第二步升温至160-230℃保温60-160min，冷却后取出用去离子水冲洗，烘干； (5)热处理：经溶剂热或水热处理后的样品在300-600℃进行热处理，保温2h，然后随炉冷却至室温，制备完成。 | 有效 | C25 | 电解或电泳工艺；其所用设备〔4〕[2006.01]
4 | CN103928570B | 一种柔性全固态阵列式钙钛矿太阳能电池的制备方法 | 2014-04-12 | 2034-04-12 | 北京工业大学 | 李洪义 ¦ 王金淑 ¦ 苏鹏磊 ¦ 王菲 ¦ 王鸿 | 一种柔性全固态阵列式钙钛矿太阳能电池的制备方法，属于纳米薄膜制备及光电化学特性技术领域。利用脉冲阳极氧化技术在钛箔等柔性基体上制备结构可控的排列高度有序的二氧化钛纳米管阵列，采用溶液法分别将钙钛矿敏化剂和固体电解质植入二氧化钛纳米管管内以形成同轴阵列；以此为基础，在柔性基体上组装钙钛矿太阳能电池。所制备的复合薄膜用于钙钛矿太阳能电池，其光电转换效率达到0.65%。 | 1.一种柔性全固态阵列式钙钛矿太阳能电池的制备方法，其特征在于，制备结构可控的排列高度有序的二氧化钛纳米管阵列，采用溶液法分别将钙钛矿敏化剂和固体电解质植入二氧化钛纳米管管内以形成同轴阵列；包括以下步骤： (1)钛片预处理：首先将钛片基体表面附着的杂质和氧化皮去除； (2)步骤(1)的钛片脉冲阳极氧化：所采用的电解质溶液为含氟离子的乙二醇溶液，氧化电压分别在40V、10V、40V、10V各10min，最后在40V下60min，总氧化时间100min，氧化后将样品取出用去离子水冲洗，烘干； (3)热处理：将步骤(2)氧化后的样品在400-600℃进行热处理，保温2h，然后随炉冷却至室温； (4)柔性全固态阵列式钙钛矿太阳能电池的制备：制备CH3NH3I粉末与PbI2颗粒，保持摩尔量比1：1溶到γ-丁内酯中，在40～80℃搅拌16～32h，得到钙钛矿敏化剂，将钙钛矿敏化剂以1～5kr/min的旋凃速度、在5s～25s时间内旋凃于二氧化钛纳米管阵列表面及管内外壁，干燥后形成CH3NH3PbI3/TiO2结构；将空穴传输材料HTM溶于氯苯中搅拌后形成溶液，以4～8kr/min的旋凃速度在5s～25s时间内旋凃于CH3NH3PbI3/TiO2上，干燥后形成HTM/CH3NH3PbI3/TiO2结构；将Au对电极利用磁控溅射方法沉积于HTM/CH3NH3PbI3/TiO2上，形成Au/HTM/CH3NH3PbI3/TiO2结构。 | 有效 | H01 | 电气元件
5 | CN109626413B | 激光辐照ZnO微米管制备微纳结构的方法及所得材料 | 2019-01-15 | 2039-01-15 | 北京工业大学 | 蒋毅坚 ¦ 黄梓含 ¦ 闫胤洲 ¦ 邢承 ¦ 王强 | 本发明提供一种激光辐照ZnO微米管制备微纳结构的方法及所得材料。所述激光辐照ZnO微米管制备微纳结构的方法，是用紫外纳秒激光为辐照光源，照射富受主型ZnO微米管，获得微纳结构。本发明提出的一种纳秒紫外激光辐照富受主型ZnO微米管制备微纳结构的方法，以富含Zn空位的富受主型ZnO微米管为基底材料，利用Zn空位点缺陷在激光辐照下独特的光学和电学特性，在较低的功率密度下制备出多种微纳结构，提高了ZnO光电器件性能，拓宽了富受主型ZnO单晶微米管器件的应用领域。 | 1.一种激光辐照ZnO微米管制备微纳结构的方法，其特征在于，是用紫外纳秒激光为辐照光源，照射富受主型ZnO微米管，获得微纳结构； 通过调节激光辐照参数，在所述富受主型ZnO微米管表面可实现不同微纳结构的可控制备，包括： (1)功率密度为30-40mJ/cm2，脉冲数为100，获得微米鼓包凸起结构； (2)功率密度为40-60mJ/cm2，脉冲数为200-800，获得微米横向裂缝结构； (3)功率密度为60-80mJ/cm2，脉冲数为500-800，获得纳米片状堆叠结构； (4)功率密度为80-150mJ/cm2，脉冲数为100-200，获得方形凸起及U形凸起微米结构； (5)功率密度为150-300mJ/cm2，脉冲数为100-200，获得纳米鼓包结构。 | 有效 | C01 | 无机化学
6 | CN104659174B | 一种采用激光辐照氮化镓外延片改善以其为基底的LED发光性能的方法 | 2015-02-08 | 2035-02-08 | 北京工业大学 | 蒋毅坚 ¦ 谈浩琪 ¦ 赵艳 | 一种采用激光辐照氮化镓外延片以改善以其为基底的LED发光性能的方法，属于材料制备领域。本发明先将GaN外延片(表面为p型)进行预处理，去除表面的污染附着物及有机残留等，改善表面晶格缺陷，采用248nm准分子激光器对GaN外延片进行辐照，单脉冲能量密度0.15J/cm2‑0.6J/cm2，采用磁控溅射的方法在样品表面淀积金属电极后，再进行如载流子浓度、表面电阻率等一些金属半导体欧姆接触的电学测试，经测试，辐照后样品的各项电学性质发生了显著变化，表明在辐照后其欧姆接触得到了极大的改善。对辐照前后的GaN外延片进行流程化LED工艺制作，再对其正向电压、反向漏电流、光出射功率等LED特性参数测试，均得到了不同程度的改善。 | 1.一种采用激光辐照氮化镓外延片改善以其为基底的LED发光性能的方法，其特征在于，包括以下步骤： 1)将氮化镓外延片浸入丙酮溶剂超声清洗5分钟后，冲洗；浸入酒精溶剂超声清洗5分钟后，冲洗；浸入去离子水中超声清洗10分钟后，冲洗，干燥； 2)将经步骤1)处理过的GaN外延片样品放在靶台上，调整光路，激光器波长为248nm；运用复眼结构对出射激光进行整形，调整光路，使作用在样品上的光斑面积1cm2； 3)采用脉冲激光单脉冲能量密度0.15J/cm2-0.6J/cm2，频率3Hz-10Hz，脉冲数为60-120辐照样品。 | 有效 | H01 | 电气元件
7 | CN103769750B | 利用皮秒激光器使钛酸锶表面成为超亲水表面的方法 | 2014-01-22 | 2034-01-22 | 北京工业大学 | 蒋毅坚 ¦ 丁杰 ¦ 赵艳 ¦ 季凌飞 | 利用皮秒激光器使钛酸锶表面成为超亲水表面的方法，属于固体材料表面改性领域，利用皮秒激光器对钛酸锶晶体表面浸润性的改变，使钛酸锶表面具有超亲水特征的方法。本发明的改变钛酸锶表面浸润性的方法是在常温下，使用皮秒激光器，对材料进行刻蚀划线，得到整齐的线阵列结构，增大了材料表面的粗糙度，使材料表面的接触角发生变化，向亲水方向转变，并达到了超亲水。本发明的方法简单，可在开放环境中进行，制备工艺灵活，可控性高。可以通过振镜的扫描间隔，灵活控制划线的间隔，从而控制表面的接触角。制备过程中不用引入其它物质，直接在材料上划线，不影响层下材料性质，也不产生环境污染。 | 1.利用皮秒激光器使钛酸锶表面成为超亲水表面的方法，利用皮秒激光在清洗干净的钛酸锶晶体片表面划线，得到超亲水的表面，其特征在于，包括以下步骤：将钛酸锶晶体片清洗后，固定在陶瓷薄片上，再将钛酸锶晶体片放置在皮秒激光所在的焦点位置，一开始使光斑在钛酸锶晶体片外，在不开光的情况下，运行振镜，观察光斑划线的方向与位置，并调节钛酸锶晶体片的位置，使钛酸锶晶体片的一端与待划的线平行，但使激光的起点与终点不要在钛酸锶晶体片上，这可以得到完整的线排列形貌；调节好位置后，打开激光器，等待30秒，使激光器输出达到要求，这时再次运行振镜，进行划线得到线排列形貌，在此过程中，激光器的功率是10瓦、频率是100赫兹、振镜的扫描速率是600-1000米每秒、每条线重复次数是15-25次。 | 有效 | B23 | 机床；其他类目中不包括的金属加工
8 | CN104313690B | 一种生长GZO(ZnO:Ga)晶体的方法 | 2014-10-10 | 2034-10-10 | 北京工业大学 | 蒋毅坚 ¦ 马云峰 ¦ 王越 ¦ 梅晓平 ¦ 张春萍 ¦ 王强 ¦ 徐仰立 | 一种生长GZO(ZnO:Ga)晶体的方法，属于晶体生长技术领域。首先要制备出致密、均匀、单相优质料棒，其次是优化出助熔剂成分及配比，再次是得出移动助熔剂光学浮区法生长该系列单晶的生长功率、生长速度、料棒和籽晶转速等最佳工艺参数。本发明得到的晶体结晶质量高，生长方向固定，电学性质优异。 | 1.一种生长GZO晶体的方法，其特征在于，包括以下步骤： (1)将粉料ZnO,Ga2O3按ZnO:xwt％Ga2O3化学计量比进行配料，其中x大于0小于等于1，球磨烘干、200目过筛； (2)将(1)中制得的粉料装入长条橡胶气球中压实、封闭、抽真空，在等静压下制成粗细、致密均匀的素坯棒； (3)将(2)中制得的素坯棒在提拉旋转烧结炉中1250～1300℃保温24h～48h烧结得到致密均匀多晶料棒； (4)将粉料B2O3、MoO3、Nb2O5、ZnO按9.3：16.3：6.7：67.7摩尔百分比进行配料，球磨烘干，200目过筛； (5)将(4)中制得的200目过筛后的粉料装入长条橡胶气球中压实封闭，抽真空，在等静压下制成粗细、密度均匀的素坯棒； (6)将(5)中制得的素坯棒在提拉旋转烧结炉中1100℃保温24h烧结得到致密均匀助熔剂多晶料棒； (7)将(6)制得的助熔剂多晶料棒切割成厚度3～5mm的助熔剂横截面圆片； (8)将(3)制得的多晶料棒切取一段代替籽晶绑于下旋转杆托槽处，称为下料棒，使切面水平居中，将助熔剂横截面圆片放在上面，将切剩的多晶料棒悬挂在上旋转杆下作为上料棒，调节至居中，安装上石英管，调节上料棒和助熔剂横截面圆片靠近并处于卤素灯光聚焦区域，以60℃/min的速率升温至助熔剂横截面圆片表面轻度融化，浮区炉卤素灯的输出功率为1028W/h；将上料棒缓慢下降直至与助熔剂横截面圆片对接粘在一起，快速提升上料棒使之带着助熔剂横截面圆片与籽晶分离，以20℃/min的速率升温至上料棒与助熔剂横截面圆片充分熔融，浮区炉卤素灯的输出功率为1100W/h，保温0.5h；将上下料棒对接，待熔区稳定1h，设置它们反向旋转，上旋转速度为250～350rpm,下旋转速度为250～350rpm，设置晶体的生长速度为0.3～0.5mm/h开始生长，浮区炉卤素灯的输出功率为1100～1360W/h； (9)设置降温时间为4.5～10h，将步骤(8)生长出的晶体冷却至室温。 | 有效 | C30 | 晶体生长[2006.01]
9 | CN212270233U | 微米晶气相生长装置 | 2020-05-13 | 2030-05-13 | 北京工业大学 | 蒋毅坚 ¦ 廖逸民 ¦ 闫胤洲 ¦ 王强 ¦ 涂冶 | 本实用新型实施例涉及晶体材料生长技术领域，提供了一种微米晶气相生长装置。微米晶气相生长装置包括：反应腔，反应腔内设置有原料棒；光束整形元器件，每个光束整形元器件上安装有激光输出头，多个光束整形元器件围绕反应腔设置并朝向原料棒定位；其中，原料棒的顶端位于经由多个光束整形元器件调整后汇聚形成的激光聚焦光斑处。本实用新型实施例提供的微米晶气相生长装置，通过设置光束整形元器件实现了光强分布的精确调控，同时将分散的光束调整成准直光束，通过多个光束整形元器件的光束聚焦，实现了聚焦光斑形状；通过设置激光输出头，将热源改为激光，增大了热源的加热功率，可实现高分解温度微米晶的生长，显著地提高了微米晶的生长速度。 | 1.一种微米晶气相生长装置，其特征在于，包括： 反应腔，所述反应腔内设置有原料棒； 光束整形元器件，每个所述光束整形元器件上安装有激光输出头，多个所述光束整形元器件围绕所述反应腔设置并朝向所述原料棒定位； 其中，所述原料棒的顶端位于经由多个所述光束整形元器件调整后汇聚形成的激光聚焦光斑处。 | 有效 | C23 | 对金属材料的镀覆；用金属材料对材料的镀覆；表面化学处理；金属材料的扩散处理；真空蒸发法、溅射法、离子注入法或化学气相沉积法的一般镀覆；金属材料腐蚀或积垢的一般抑制[2006.01]
10 | CN105442015B | 一种高稳定性的非偏振依赖表面增强拉曼散射衬底、制备及应用 | 2015-11-11 | 2035-11-11 | 北京工业大学 | 蒋毅坚 ¦ 冯超 ¦ 赵艳 | 一种高稳定性的非偏振依赖表面增强拉曼散射衬底、制备及应用，其制备技术属于材料物理化学领域；其应用范畴属于光散射科学和表面等离子体科学领域；其为由金纳米粒子等边三聚体周期性排列形成的规则阵列。制备工艺为：首先利用电化学腐蚀在铝基片上制备出一层极薄的氧化铝纳米坑等边三聚体周期性阵列，之后在该阵列上沉积一层极薄的金纳米薄膜，然后对沉积有金膜的纳米坑阵列基片进行退火，得到金纳米粒子等边三聚体周期性阵列，即高稳定性的非偏振依赖表面增强拉曼散射衬底。该衬底在表面增强拉曼散射检测的过程中，具有在全360°范围内无视激发光偏振方向，全角度稳定输出表面增强拉曼散射信号的突出优点。 | 1.一种高稳定性的非偏振依赖表面增强拉曼散射衬底的应用，高稳定性的非偏振依赖表面增强拉曼散射衬底，衬底表面为金纳米粒子周期阵列排布，且任意每三个彼此相邻的金纳米粒子都能够组成一个等边三角形三聚体，从而形成纳米粒子等边三角形三聚体周期性阵列；其特征在于，在380nm-780nm波长的全部的可见光和780nm-850nm波长的近红外电磁波的激发下，金纳米粒子等边三角形三聚体周期性阵列能够提供全360°无激发电磁波电场偏振死角的表面增强拉曼散射信号。 | 有效 | C25 | 电解或电泳工艺；其所用设备〔4〕[2006.01]
孟津知识产权运营服务中心
联系人：李真 18637915499