## sheet1
序号 | 公开(公告)号 | 申请号 | 标题 | 专利类型 | 申请日 | 授权日 | 当前申请(专利权)人 | 当前申请(专利权)人地址 | 法律状态/事件 | 技术领域 | 应用领域分类 | [标]技术功效短语 | 国民经济行业分类号 | 摘要
1 | WO2015172556A1 | PCT/CN2014/093792 | 一种掺镓多晶硅锭及其制备方法 | 发明申请 | 2014-12-15 | - | 苏州阿特斯阳光电力科技有限公司 ¦ 阿特斯光伏电力(洛阳)有限公司 | 中国江苏省苏州市苏州高新区鹿山路199号, Jiangsu 215129 CN ¦ 中国河南省洛阳市洛龙工业园区关林路10号, Henan 471023 CN | PCT未进入指定国（指定期满） | - | 多晶材料生长¦单晶生长 | 效率无¦避免效率¦光电转换效率降低¦提高发电功率¦降低位错密度¦电阻率可控¦提高利用率¦延长寿命¦提高产量¦提高光电转换效率¦避免光致衰减现象¦降低发电成本¦提高性能¦光电转换效率无变化¦无光致衰减现象 | C2664 ¦ C3099 | 本发明公开了一种掺镓多晶硅锭的制备方法，包括如下步骤：(1)在坩埚内壁上涂敷氮化硅涂层；(2)在坩埚内装入多晶硅料和镓掺杂剂，形成混合物；(3)将装有混合物的坩埚放入铸锭炉中，抽真空，加热，使混合物按照从上到下的顺序逐渐熔化；(4)进入长晶阶段后，调节铸锭炉中控温热电偶的温度和侧部隔热笼向上移动的速率，使热量向下辐射，从而使熔硅在竖直向上的温度梯度下自下向上生长；(5)退火、冷却，即可得到掺镓多晶硅锭。实验证明：本发明的多晶硅锭少子寿命较高，位错密度低，由其制得的多晶硅太阳能电池可获得较高的光电转换效率；更重要的，由此制得的电池片无光致衰减现象。
2 | WO2019001103A1 | PCT/CN2018/083681 | 一种耐温型红外低发射率涂层及其制备方法 | 发明申请 | 2018-04-19 | - | 洛阳尖端技术研究院 ¦ 洛阳尖端装备技术有限公司 | 中国河南省洛阳市涧西区龙裕路洛阳国家大学科技园2-2号楼, Henan 471000 CN | PCT未进入指定国（指定期满） | - | 涂层 | 解决耐中高温性能差的问题¦达到隐身伪装的目的¦热辐射率低¦提高体系相容性¦隐身伪装的目的提升¦提升伪装隐身性能¦实现稳定性 | C2641 | 一种耐温型红外低发射率涂层的制备方法，包括：取耐温型树脂50-90份，铝粉20-40份，硅藻土2-4份，以及耐高温陶瓷粉混合均匀以得到初步浆料，其中，按照质量百分比计，耐高温陶瓷粉占初步浆料总质量的3.5％-5.5％；向初步浆料中加入适量的稀释剂，搅拌均匀得到涂料；将涂料喷涂在合金基板上以得到涂层，然后自然表干；以及加热涂层，然后将涂层冷却至室温，得到耐温型红外低发射率涂层。
3 | WO2019062083A1 | PCT/CN2018/083684 | 超疏水涂层及其制备方法和应用 | 发明申请 | 2018-04-19 | - | 洛阳尖端技术研究院 ¦ 洛阳尖端装备技术有限公司 | 中国河南省洛阳市涧西区龙裕路洛阳国家大学科技园2-2号楼, Henan 471000 CN | PCT未进入指定国（指定期满） | - | 防污/水下涂料 | 制造工艺简单¦成本低¦制备工艺简单¦增加粗糙度¦适合大面积生产¦易于成膜¦耐久性影响¦提高耐久性¦便于清洁¦实现自清洁效果 | C2641 | 具备自清洁性能的超疏水涂层，制备方法包括：在容器中加入含氟硅聚丙烯酸酯、正硅酸乙酯、甲基三乙氧基硅烷、乙醇和氨水，得到混合液，混合液反应得到杂化乳液(1)；经喷枪(2)将杂化乳液喷涂在基材的表面(3)；干燥，得到超疏水涂层(4)。
4 | WO2020114089A1 | PCT/CN2019/111251 | 低频吸波材料及其制备方法 | 发明申请 | 2019-10-15 | - | 洛阳尖端技术研究院 ¦ 洛阳尖端装备技术有限公司 | 中国河南省洛阳市涧西区龙裕路洛阳国家大学科技园2-2号楼, Henan 471003 CN | PCT未进入指定国（指定期满） | - | 玻璃运输设备 | 提高阻抗匹配性能¦高介电常数¦优异压电性能¦增强电磁波阻抗匹配性能¦提高吸波性能¦提高抗氧化能力 | C3546 ¦ C3059 ¦ C3057 ¦ C3056 ¦ C3055 ¦ C3054 ¦ C3053 ¦ C3052 ¦ C3051 | 一种低频吸波材料及其制备方法。该低频吸波材料包括：核，核为羰基铁粉；壳层，包覆在核的表面，壳层为钛酸钡；其中，钛酸钡和羰基铁粉的摩尔比为1∶10～50，将低频吸波材料与定型剂按照6～8.5∶1的质量比混合制备成厚度为1.5～3mm的圆环，测得厚度为3mm的圆环在1.32GHz的反射损耗达到-30.5dB，在0.82～4.25GHz的反射损耗小于-10dB。本申请通过将钛酸钡和羰基铁复合有效改善了电磁波阻抗匹配性能，进一步提高了低频吸波性能。
5 | WO2018068616A1 | PCT/CN2017/102562 | 活性炭活化炉及活性炭生产方法 | 发明申请 | 2017-09-21 | - | 张西进 | 中国河南省洛阳市涧西区南昌路翠堤湾2号楼5-2302, Henan 471003 CN | PCT进入指定国（指定期满） | - | 碳化合物 | 增加次数¦降低气压¦抑制脱落¦延长时间¦喂入量大¦避免断裂¦减少消耗¦提高品质¦提高可靠性¦使用方便¦避免安全事故¦提高设备可靠性¦增加接触¦提高产能¦均匀辐射加热¦翻转充分¦实现智能化控制管理¦提高安全性¦提高密封性¦增加翻转次数¦解决污染¦促进活化¦结构可靠性高¦提高活化效果¦提高结构稳定性¦避免烧蚀¦保证品质¦加热温度稳定 | C3521 | 一种活性炭活化炉及活性炭生产方法，涉及活性炭生产设备及活性炭生产工艺领域。能够一定程度提高活性炭生产过程的安全性，活化炉长期稳定运行，极大提升生产的活性炭品质、产能。活性炭活化炉，包括炉体、物料入炉装置（13）和出料机构（15），炉体内设置有与炉体内部连通的燃烧通道（6），该燃烧通道（6）内通有空气，炉体内部为负压状态且燃烧通道（6）内的气压低于炉体内部。活性炭生产方法，包括以下步骤；步骤A：设置燃烧通道（6）和物料通道（5）；步骤B：向物料通道（5）内通入蒸汽；步骤C：将物料通道（5）内析出气体引入燃烧通道（6）内；步骤D：加热物料通道（5）内的物料；步骤E：将燃烧产生的烟气通入蒸汽发生器（10）进行换热。主要用于活性炭的生产。
6 | CN115466121A | CN202211331659.6 | 一种石墨电极的制备方法 | 发明申请 | 2022-10-28 | - | 万基控股集团石墨制品有限公司 | 471800 河南省洛阳市新安县产业聚集区长江大道 (河南,洛阳,新安县) | 驳回 | [0001]本发明涉及石墨电极技术领域，具体为一种石墨电极的制备方法。 | - | 质量指标好¦提高稳定性¦满足高效制备需求¦提高生产效率 | C3071 ¦ C3546 ¦ C4320 ¦ C3079 ¦ C3089 ¦ C3074 ¦ C3073 ¦ C3072 ¦ C2659 | 本发明公开了一种石墨电极的制备方法，包括固体炭质和粘结剂，其中固体炭质包括石墨焦、针状焦、沥青焦、冶金焦、无烟煤、天然石墨和石墨碎；且粘结剂包括粘结沥青和合成树脂，并且在生产加工的过程中还使用到一些辅助物料，包括石英砂、冶金焦粒、氧化钙、三氧化二铁和铜粉；同时还需要准备浸渍剂，浸渍剂包括蒽油。该石墨电极的制备方法通过加入氧化钙、三氧化二铁和铜粉，从而能够有效提高成品石墨电极的强度，使其具有更高的强度；通过对石墨材料浸渍处理后，从而减少了材料产品表面的孔度，提高密度，增加抗压强度，降低成品电阻率，还能够使得在后续对原料进行机械加工时灰粉不致飞扬，并且能够得到较光滑的产品表面。
7 | CN108899394A | CN201810691296.4 | 一种增强单多晶硅电池片表面钝化提高开路电压的工艺 | 发明申请 | 2018-06-28 | - | 东方日升(洛阳)新能源有限公司 | 471000 河南省洛阳市偃师市工业区 (河南,洛阳,偃师市) | 驳回 | [0001]本发明涉及单多晶硅太阳能电池领域，尤其涉及一种增强单多晶硅电池片表面钝化提高开路电压的工艺。 | 最终产品制造¦半导体器件 | 提高钝化效果¦提高成品率¦氧化工序成熟简单¦提高开路电压¦提高转换效率¦易于实现¦抑制扩散¦工艺简单¦限制运动 | C3563 ¦ C3976 | 一种增强单多晶硅电池片表面钝化提高开路电压的工艺，工艺流程步骤为：制绒→扩散→刻蚀→氧化→PECVD→丝网印刷→烧结→分选→测试；本发明提出一种增强单多晶硅电池片表面钝化作用提高开路电压的工艺，在高温下，向石英炉管内通入氧气在硅片表面形成一层具有一定厚度、致密性及均匀性的二氧化硅层，这层氧化层对硅片表面有着很好的钝化作用，阻挡金属离子向硅中扩散，限制带电载流子的运动，硅片的开路电压提高2～5mv，将转换效率提高0.03‑0.05％，提高了单多晶电池片的成品率；氧化工序成熟简单，容易实施，可以利用现有的扩散炉直接实现，不需要额外购买新的设备，单多晶通用。
8 | CN104446139A | CN201410684663.X | 一种石材用建筑胶粘剂及其制备方法 | 发明申请 | 2014-11-25 | 2016-04-27 | 严斯亮 | 471000 河南省洛阳市洛龙区古城路盛唐至尊20-3-1811 (河南,洛阳,洛龙区) | 未缴年费 ¦ 权利转移 | [0001]本发明属于建筑材料领域，涉及一种建筑胶粘剂，更具体地说，是涉及一种石材用建筑胶粘剂及其制备方法。 | - | 粘接性好¦施工方便¦强度高¦提高耐温性能¦提高耐老化性能¦结合强度高¦提高耐水性 | C3515 ¦ C2662 | 本发明石材用建筑胶粘剂；由以下重量数的原料制成：纳米氧化硼10～12份、纳米钛酸钡1～1.5份、甲叉丁二酸12～15份、羟乙基尿素9～12份、聚乙二醇20～25份、正硅酸乙酯6～9份、羟乙基纤维素9～12份、6101环氧树脂22～28份、超细钠长石粉末12～15份、羧甲基淀粉钠8～10份、乙二胺6～9份。该石材用建筑胶粘剂，具有突出的粘接力，拉伸胶粘强度为1.51 Mpa；且强度高，耐温、耐水、耐老化性能优异，热老化后的后拉伸胶粘强度为1.39Mpa；对各类主要的石材有很好的粘接强度。
9 | CN104446139B | CN201410684663.X | 一种石材用建筑胶粘剂及其制备方法 | 授权发明 | 2014-11-25 | 2016-04-27 | 严斯亮 | 471000 河南省洛阳市洛龙区古城路盛唐至尊20-3-1811 (河南,洛阳,洛龙区) | 未缴年费 ¦ 权利转移 | [0001]本发明属于建筑材料领域，涉及一种建筑胶粘剂，更具体地说，是涉及一种石材用建筑胶粘剂及其制备方法。 | 环氧树脂胶 | 粘接性好¦施工方便¦强度高¦提高耐温性能¦提高耐老化性能¦使用方便¦结合强度高¦提高耐水性 | C2669 ¦ C4090 | 本发明石材用建筑胶粘剂；由以下重量数的原料制成：纳米氧化硼10～12份、纳米钛酸钡1～1.5份、甲叉丁二酸12～15份、羟乙基尿素9～12份、聚乙二醇20～25份、正硅酸乙酯6～9份、羟乙基纤维素9～12份、6101环氧树脂22～28份、超细钠长石粉末12～15份、羧甲基淀粉钠8～10份、乙二胺6～9份。该石材用建筑胶粘剂，具有突出的粘接力，拉伸胶粘强度为1.51？Mpa；且强度高，耐温、耐水、耐老化性能优异，热老化后的后拉伸胶粘强度为1.39Mpa；对各类主要的石材有很好的粘接强度。
10 | CN101780520A | CN201010030157.0 | 一种树脂铬铁矿砂和树脂石英砂交替混制的方法 | 发明申请 | 2010-01-13 | - | 中信重工机械股份有限公司 | 471039河南省洛阳市涧西区建设路206号 (河南,洛阳,涧西区) | 撤回-视为撤回 | [0001]本发明涉及一种树脂铬铁矿砂和树脂石英砂交替混制的方法。 | 铸型¦型芯 | 提高利用率¦操作方便¦避免占地¦成本低¦免除搬运的麻烦¦解决占地面积¦高效混制工艺¦避免搬运¦操控简单快捷 | C3423 ¦ C3391 | 一种树脂铬铁矿砂和树脂石英砂交替混制的方法，包括：准备设备、原料准备、配比、设备调试、参数设定、控制等步骤。本方法设备利用率高，一台混砂机起到了两台混砂机的作用；省去了一台混砂机和所配套的一整套其他设备装置，节约成本50多万元；避免了一套设备的占地面积；操作简便，免除了使用两台混砂机其中一种型砂必须搬运的麻烦且在搬运过程中所用的时间。
11 | CN215906230U | CN202122081511.9 | 一种液态熔渣处理炉 | 实用新型 | 2021-08-31 | 2022-02-25 | 中信重工机械股份有限公司 ¦ 洛阳矿山机械工程设计研究院有限责任公司 | 471000 河南省洛阳市涧西区建设路206号 (河南,洛阳,涧西区) | 授权 | [0001]本实用新型涉及冶金熔渣处理设备技术领域，尤其是涉及一种液态熔渣处理炉，用于实现液态熔渣的粒化和余热回收。 | 回收利用技术¦工艺效率的提高 | 实现余热回收¦结构设计合理新颖¦节省体力¦降低成本投入¦实现绿色制造¦减少污染¦实现资源化利用¦提高利用率¦功能多样¦成本低¦提高熔渣利用率¦使用方便¦占地面积小¦推进绿色制造 | C3110 | 本实用新型公开一种液态熔渣处理炉，其包括底座、炉体装置、以及设置在底座上的传动装置、挡辊装置、托辊装置、进渣口罩和出渣口罩；所述传动装置通过链条机构与炉体装置连接，所述进渣口罩、出渣口罩分别安装在炉体装置的入口位置、出口位置；所述炉体装置由进口至出口沿其长度方向依次包括粒化段、缓冷段和换热段；所述炉体装置的粒化段内壁安装有石英砂衬板，内腔设置有防粘料钢球，粒化段与缓冷段之间设置有篦筛隔板；所述炉体装置的缓冷段内壁布置有扬料板；所述炉体装置的换热段内部布置有通冷却水的换热管路。本实用新型占地面积小，集熔渣粒化、缓冷和余热回收为一体，提高了熔渣的利用率。
12 | CN102397991A | CN201110378912.9 | 一种无模铸型快速制造方法 | 发明申请 | 2011-11-25 | 2013-07-24 | 中国一拖集团有限公司 | 471000 河南省洛阳市涧西区建设路154号 (河南,洛阳,涧西区) | 未缴年费 | [0001]本发明属于铸造技术领域，尤其涉及一种无模铸型快速制造方法。 | 铸型¦型芯¦铸型成分 | 减少变形¦来源广泛¦强度高¦节省体力¦提高初始强度¦减少使用量¦避免铸型发气量大的不足¦成本低¦避免发气量高等问题¦尺寸精度高¦避免铸型发气量大的问题¦减少铸型变形量 | C3423 ¦ C3391 | 本发明属于铸造技术领域，公开一种无模铸型快速制造方法，采用计算机控制无模砂型制造设备中有关铺粉系统，先在工作台上铺一层酚醛树脂覆膜砂，接着计算机将获得的砂型每一层截面的轮廓数据信息指令，驱动设备的喷射系统喷射溶剂，被喷射的部分酚醛树脂覆膜砂溶化、粘接成形，干燥，完成一层成形后，工作台下降一个层高，再进行下一层的铺粉、喷射溶剂和干燥，直至最终逐层堆叠固化成铸型实体，去除余砂，并经烘干固化，获得高强度的铸型；本发明具有初始固化不加热，砂芯的变形比较小的特性，同时降低了树脂的使用量，进而避免铸型发气量大的不足。使用的溶剂成本低，绿色环保，节约能源，具有推广使用的价值。
13 | CN102397991B | CN201110378912.9 | 一种无模铸型快速制造方法 | 授权发明 | 2011-11-25 | 2013-07-24 | 中国一拖集团有限公司 | 471000 河南省洛阳市涧西区建设路154号 (河南,洛阳,涧西区) | 未缴年费 | [0001]本发明属于铸造技术领域，尤其涉及一种无模铸型快速制造方法。 | 铸型¦型芯¦铸型成分 | 减少变形¦来源广泛¦强度高¦节省体力¦减少铸型变形¦提高初始强度¦减少使用量¦避免铸型发气量大的不足¦成本低¦避免发气量高等问题¦尺寸精度高¦避免铸型发气量大的问题 | C3423 ¦ C3391 | 本发明属于铸造技术领域，公开一种无模铸型快速制造方法，采用计算机控制无模砂型制造设备中有关铺粉系统，先在工作台上铺一层酚醛树脂覆膜砂，接着计算机将获得的砂型每一层截面的轮廓数据信息指令，驱动设备的喷射系统喷射溶剂，被喷射的部分酚醛树脂覆膜砂溶化、粘接成形，干燥，完成一层成形后，工作台下降一个层高，再进行下一层的铺粉、喷射溶剂和干燥，直至最终逐层堆叠固化成铸型实体，去除余砂，并经烘干固化，获得高强度的铸型；本发明具有初始固化不加热，砂芯的变形比较小的特性，同时降低了树脂的使用量，进而避免铸型发气量大的不足。使用的溶剂成本低，绿色环保，节约能源，具有推广使用的价值。
14 | CN106632995A | CN201611011469.0 | 一种高寒区混凝土用改性环氧树脂防渗堵漏注浆料方法 | 发明申请 | 2016-11-17 | 2019-07-30 | 中国人民解放军61489部队 | 471023 河南省洛阳市龙门西山路3号院 (河南,洛阳,洛龙区) | 授权 | [0001]本发明属于高分子精细化工技术领域，涉及一种高寒区混凝土用改性环氧树脂防渗堵漏注浆料方法。 | - | 满足施工需求¦粘接性好¦改善固化速率¦提高韧性¦充分控制固化速率¦满足工程应用需求¦初始粘度低¦操作时间合适¦保证操作时间 | C2921 ¦ C2653 ¦ C3521 ¦ C2652 ¦ C2651 | 本发明属于高分子精细化工技术领域，公开一种高寒区混凝土用改性环氧树脂防渗堵漏注浆料及方法，该环氧树脂注浆材料包括改性环氧树脂40‑60份，活性稀释剂25‑50份，固化剂10‑20份，促进剂2份，在0‑5℃下混合即得。本发明在低温下粘度较低。韧性好。耐冻融循环性能好。经历50次以上冻融循环，其力学性能没有明显下降。操作时间充分，固化时间适宜。而混合后其固化时间在10‑15 h左右，合适的固化时间保证了使用效果。粘接性能好。采用的注浆材料潮湿基面粘接强度大于4 MPa，干燥基面粘接强度大于3.5 MPa，从而能够满足高寒地区工程的使用要求。
15 | CN106632995B | CN201611011469.0 | 一种高寒区混凝土用改性环氧树脂防渗堵漏注浆料方法 | 授权发明 | 2016-11-17 | 2019-07-30 | 中国人民解放军61489部队 | 471023 河南省洛阳市龙门西山路3号院 (河南,洛阳,洛龙区) | 授权 | [0001]本发明属于高分子精细化工技术领域，涉及一种高寒区混凝土用改性环氧树脂防渗堵漏注浆料方法。 | - | 提高力学性能¦避免恶性循环¦改善固化速率¦提高韧性¦充分控制固化速率¦满足工程应用需求¦初始粘度低¦操作时间合适¦固化时间适宜¦保证操作时间¦满足工程需求 | C2921 ¦ C2653 ¦ C3521 ¦ C2652 ¦ C2651 | 本发明属于高分子精细化工技术领域，公开一种高寒区混凝土用改性环氧树脂防渗堵漏注浆料及方法，该环氧树脂注浆材料包括改性环氧树脂40‑60份，活性稀释剂25‑50份，固化剂10‑20份，促进剂2份，在0‑5℃下混合即得。本发明在低温下粘度较低。韧性好。耐冻融循环性能好。经历50次以上冻融循环，其力学性能没有明显下降。操作时间充分，固化时间适宜。而混合后其固化时间在10‑15 h左右，合适的固化时间保证了使用效果。粘接性能好。采用的注浆材料潮湿基面粘接强度大于4 MPa，干燥基面粘接强度大于3.5 MPa，从而能够满足高寒地区工程的使用要求。
16 | CN112062516A | CN202010757212.X | 一种新型梯度工程材料及其制备方法 | 发明申请 | 2020-07-31 | 2024-07-02 | 中国人民解放军军事科学院国防工程研究院工程防护研究所 | 471000 河南省洛阳市洛龙区龙门西山路3号院 (河南,洛阳,洛龙区) | 授权 | [0001]本发明属于工程材料技术领域，尤其是涉及一种新型梯度工程材料及其制备方法。 | 运输和包装¦层压¦陶瓷成型机¦层压装置¦水凝性物质层状产品 | 密合度高¦设计合理¦提高耐腐蚀性¦改善自然过渡¦提高致密性¦振动密实¦提高抗侵彻能力¦强度高¦操作方便¦结构简单¦提高防护效果¦实用性强¦减轻重量¦性价比好¦提高性能¦保证抗爆炸震塌性能 | C3515 ¦ C2662 | 本发明公开一种新型梯度工程材料，其包括基体胶浆混合料、增强相材料和增韧相材料，增强相材料为氧化铝超硬陶瓷球，增韧相材料为镀铜微细钢纤维，梯度工程材料为由背层、中间层、面层三个梯度层组成的复合材料，背层为高含量纤维增韧层，中间层为过渡层，面层为高硬陶瓷球增强层；超硬陶瓷球、钢纤维材料均呈梯度分布，从面层至背层，超硬陶瓷球与基体胶浆混合料的配比依次递减，钢纤维的体积掺量依次递增；同时公开上述新型梯度工程材料的制备方法。本发明的梯度工程材料具有强度高、密实度好、抗侵爆性能优、性价比高、耐腐蚀等多项优点。
17 | CN114940604A | CN202210644147.9 | 一种纳米二氧化硅改性高抗拉强度应变硬化水泥基复合材料及其制备方法 | 发明申请 | 2022-06-09 | - | 中国人民解放军军事科学院国防工程研究院工程防护研究所 | 471023 河南省洛阳市龙门西山路3号院 (河南,洛阳,洛龙区) | 驳回 | [0001]本发明属于建筑材料技术领域，具体涉及一种纳米二氧化硅改性高抗拉强度应变硬化水泥基复合材料及其制备方法。 | 固体废物管理 | 增加粗糙度¦增加摩擦力¦成核效果好¦提高表面粗糙度¦增加基体密实度¦提高致密性¦表现应变硬化特性¦改善界面性能¦提高粘结力¦增加峰值应力¦抗拉强度高¦提高抗性¦填充效果好 | C3515 ¦ C2662 | 一种纳米二氧化硅改性高抗拉强度应变硬化水泥基复合材料及其制备方法，该复合材料的原材料包括以下质量组分：水泥720‑780份，粉煤灰170‑190份，硅灰170‑190份，石英砂940‑980份，钢纤维220‑240份，纳米二氧化硅20‑40份，减水剂25‑30份，水170‑180份，将原材料按质量份搅拌混合后经蒸汽养护即可制得；本发明所制备的水泥基复合材料抗压强度大于200MPa，抗拉强度大于10MPa，且具有应变硬化特性，可显著提升材料韧性，减轻结构拉伸破坏程度。
18 | CN101070226A | CN200710054653.8 | 一种低辐射自清洁复合功能玻璃及其制备方法 | 发明申请 | 2007-06-22 | 2012-01-25 | 中国洛阳浮法玻璃集团有限责任公司 | 471009 河南省洛阳市西工区唐宫中路9号 (河南,洛阳,西工区) | 授权 | [0001]本发明属于玻璃技术领域，主要体涉及一种低辐射自清洁复合功能玻璃及其在线制备方法。 | - | 实现实用化¦透明度高¦减少辐射影响¦实现自清洁¦降低使用成本¦实现在线生产¦实现反射¦具有在线生产¦减少辐射¦减少清洁¦良好理化性能¦成本低¦实用性强¦提高热稳定性¦具有自清洁 | C3515 ¦ C3546 ¦ C3049 ¦ C3042 ¦ C3041 ¦ C3051 | 本发明公开的一种低辐射自清洁复合功能玻璃为三层膜结构，膜层从玻璃向外依次为SiO2过渡层，离子掺杂SnO2层，离子掺杂SiO2－TiO2层。其在线制备方法为溶胶－凝胶法，结合雾化沉积法，利用溶胶在450℃～550℃温度下的热分解胶凝过程进行热沉积，在在线玻璃板面上依次形成膜层。本发明通过对涂层材料浓度、掺杂离子种类、热分解温度及膜层厚度的合理控制，使镀制该膜的玻璃具有低辐射性能，制成稳定的单片低辐射玻璃，使用成本降低，并能够实现低辐射的钢化和热弯等再加工处理。可应用于普通建筑住宅和汽车前挡风玻璃。通过对其外层保护膜层TiO2晶型的控制，使该膜层具有光催化性能，实现抗菌、自清洁的作用。最终实现玻璃的低辐射和自清洁的双重功能。
19 | CN106082638A | CN201610391941.1 | 一种侧光式LED电视用玻璃导光板及制备方法 | 发明申请 | 2016-06-06 | 2018-12-04 | 中国洛阳浮法玻璃集团有限责任公司 | 471000 河南省洛阳市西工区唐宫中路9号 (河南,洛阳,西工区) | 授权 | [0001]本发明涉及导光板，具体涉及一种侧光式LED电视用玻璃导光板及制备方法。 | - | 无裂纹¦提高画质¦减少开裂¦热变形温度高¦提高玻璃强度¦避免断裂¦外观美观性好¦强度高¦无裂纹或产生裂纹的几率小裂纹¦提高耐用性¦透光率高¦降低厚度¦减轻重量¦导光性能好¦显微硬度提高¦满足成型要求 | C3546 ¦ C2643 ¦ C3379 ¦ C3974 ¦ C3373 ¦ C3372 ¦ C3371 | 本发明涉及导光板，公开一种侧光式LED电视用玻璃导光板及制备方法。提出的一种侧光式LED电视用玻璃导光板采用铝硼硅酸盐玻璃，铝硼硅酸盐玻璃的基本组分及重量百分比为：SiO264.5～67.5%，B2O39.0~9.6%，Al2O37.0～8.0%，K2O5.0～7.0%，Na2O6.0～6.5%，ZnO5～6%；其中，SiO2+Al2O3合量为71.5~75.5%，Na2O+K2O合量为11~13.5%，且n(K2O)/n（Na2O）的摩尔比值为0.5~0.75、n（B2O3）/n（SiO2）的摩尔比值为0.11~0.13。本发明具有玻璃强度高、不易破裂的特点，同时满足超薄浮法玻璃特殊的成型需求。
20 | CN107200471A | CN201710555148.5 | 一种柔性浮法玻璃制作工艺 | 发明申请 | 2017-07-10 | - | 中国洛阳浮法玻璃集团有限责任公司 | 471000 河南省洛阳市西工区唐宫中路9号 (河南,洛阳,西工区) | 撤回-视为撤回 | [0001]本发明涉及玻璃制作技术领域，尤其是涉及一种柔性浮法玻璃制作工艺。 | - | 提高抛光速度¦提高抛光质量¦降低表面张力¦高柔性指数¦适合需求¦提高表面质量¦抛光速度快¦提高摊平¦方便缠绕¦提高质量 | C3546 ¦ C2643 ¦ C3379 ¦ C3974 ¦ C3373 ¦ C3372 ¦ C3371 | 一种柔性浮法玻璃制作工艺，涉及玻璃制作技术领域，柔性浮法玻璃的成分按以下摩尔物质量比制作而成：SiO2 63‑68Al2O3 5.2‑9Na2O 8‑16 K2O 1.0‑3.5 CaO 0‑2.5 MgO 3.5‑5.5 ZrO2 0.1‑2.5 P2O5 1.0‑7.5 B2O3 1.5‑3.5 MoO3 0.01‑3.5；本发明实用性强，玻璃的柔性指数可以达到0.13，使玻璃便于缠绕，能更好满足柔性显示器对的需要，另一方面由于在成分中引入了适量的P2O5、MoO3可以明显降低玻璃液在成型温度范围内的表面张力，提高玻璃液在锡槽内摊平、抛光速度和质量，可以更适宜拉制薄板玻璃，提高成品玻璃的表面质量。
21 | CN101070226B | CN200710054653.8 | 一种低辐射自清洁复合功能玻璃的制备方法 | 授权发明 | 2007-06-22 | 2012-01-25 | 中国洛阳浮法玻璃集团有限责任公司 | 471009 河南省洛阳市西工区唐宫中路9号 (河南,洛阳,西工区) | 授权 | [0001]本发明属于玻璃技术领域，主要体涉及一种低辐射白清洁复合功能玻璃的制备方法。 | - | 实现实用化¦减少辐射影响¦实现自清洁¦降低使用成本¦实现在线生产¦实现反射¦具有在线生产¦良好理化性能¦成本低¦透光率高¦实用性强¦具有自清洁¦低辐射率 | C3515 ¦ C3546 ¦ C3049 ¦ C3042 ¦ C3041 ¦ C3051 | 本发明公开一种低辐射白清洁复合功能玻璃的制备方法，该镀膜玻璃为三层膜结构，膜层从玻璃向外依次为SiO2过渡层，离子掺杂SnO2层，离子掺杂SiO2-TiO2层；制备方法为溶胶一凝胶法，结合雾化沉积法，利用溶胶在450℃～550℃温度下的热分解胶凝过程进行热沉积，在在线玻璃板面上依次形成膜层。本发明通过对涂层材料浓度、掺杂离子种类、热分解温度及膜层厚度的合理控制，使镀制该膜的玻璃具有低辐射性能，制成稳定的单片低辐射玻璃，使用成本降低，并能够实现低辐射的钢化和热弯等再加工处理。通过对其外层保护膜层TiO2晶型的控制，使该膜层具有光催化性能，实现抗菌、白清洁的作用。最终实现玻璃的低辐射和白清洁的双重功能。
22 | CN106082638B | CN201610391941.1 | 一种侧光式LED电视用玻璃导光板及制备方法 | 授权发明 | 2016-06-06 | 2018-12-04 | 中国洛阳浮法玻璃集团有限责任公司 | 471000 河南省洛阳市西工区唐宫中路9号 (河南,洛阳,西工区) | 授权 | [0001]本发明涉及导光板，具体涉及一种侧光式LED电视用玻璃导光板及制备方法。 | - | 无裂纹¦提高画质¦减少开裂¦热变形温度高¦提高玻璃强度¦避免断裂¦外观美观性好¦强度高¦无裂纹或产生裂纹的几率小裂纹¦提高耐用性¦透光率高¦降低厚度¦减轻重量¦导光性能好¦显微硬度提高¦满足成型要求 | C3546 ¦ C2643 ¦ C3379 ¦ C3974 ¦ C3373 ¦ C3372 ¦ C3371 | 本发明涉及导光板，公开一种侧光式LED电视用玻璃导光板及制备方法。提出的一种侧光式LED电视用玻璃导光板采用铝硼硅酸盐玻璃，铝硼硅酸盐玻璃的基本组分及重量百分比为：SiO264.5～67.5%，B2O39.0~9.6%，Al2O37.0～8.0%，K2O5.0～7.0%，Na2O6.0～6.5%，ZnO5～6%；其中，SiO2+Al2O3合量为71.5~75.5%，Na2O+K2O合量为11~13.5%，且n(K2O)/n（Na2O）的摩尔比值为0.5~0.75、n（B2O3）/n（SiO2）的摩尔比值为0.11~0.13。本发明具有玻璃强度高、不易破裂的特点，同时满足超薄浮法玻璃特殊的成型需求。
23 | CN112174520A | CN202011114853.X | 一种适合侧光式面光源导光板用玻璃材料及制备方法 | 发明申请 | 2020-10-19 | - | 中国洛阳浮法玻璃集团有限责任公司 | 471000 河南省洛阳市西工区唐宫中路9号 (河南,洛阳,西工区) | 驳回 | [0001]本发明属于浮法玻璃制造技术领域，具体涉及一种适合侧光式面光源导光板用玻璃材料及制备方法。 | 玻璃炉设备 | 提高透过率¦气泡性质优良¦增加折射¦热膨胀系数小¦克服澄清困难问题¦满足高透过率的要求¦气泡性质适宜¦耐水耐热性好¦表面硬度高¦大量生产¦减少透过¦成本低¦密度小¦穿透力强¦不会影响使用寿命¦提高导热性能¦熔化温度适宜¦减小上下温差¦优良熔制温度¦提高质量¦降低铁含量¦便于生产 | C3546 ¦ C2643 ¦ C3379 ¦ C3974 ¦ C3373 ¦ C3372 ¦ C3371 | 本发明属于浮法玻璃制造技术领域，具体涉及一种适合侧光式面光源导光板用玻璃材料及制备方法。提出的适合侧光式面光源导光板用玻璃材料的基本组成及质量百分比为：SiO265.5~71.0%，Al2O32.0~3.5%，P2O50.5~2.5%，Na2O9.5~12.5%，CaO6.5~11.5%，MgO0.1~1.0%，BaO2.0~4.5%，SrO3.0~6.5%，CeO20.01~0.03%；其中，SiO2+Al2O3合量为67.5~74.5%。本发明具有高透过、高折射、低密度、良好耐水耐热性、高表面硬度、低热膨胀系数、熔制温度适宜、气泡性质优良的特性，满足了侧光式面光源导光板所需玻璃的性能要求。
24 | CN112285872A | CN202011180285.3 | 一种应用于1064nm的激光反射镜单元装调方法 | 发明申请 | 2020-10-29 | - | 中国航空工业集团公司洛阳电光设备研究所 | 471026 河南省洛阳市王城大道696号 | 驳回 | [0001]本发明涉及反射镜单元的装调，具体涉及一种应用于1064nm的激光反射镜单元装调方法。 | 安装¦电磁波的再辐射 | 低应力粘接¦实现精密角度调校¦实现低应力粘接¦高精度调校¦提高测距能力 | C4040 | 本发明提供了一种应用于1064nm的激光反射镜单元装调方法，所述方法包括如下步骤：S1：采用研磨工装对反射镜镜座安装基准面进行研磨；S2：利用硅橡胶粘接剂粘接反射镜和反射镜镜座；S3：利用紧固件对所述反射镜和所述反射镜镜座进行紧固；S4：通过反射镜支架上设有的调节孔对所述反射镜进行调校，其中，所述调节孔为U型调节孔。本发明所提出的一种1064nm的激光反射镜单元装调方法，不仅实现了1064nm的激光反射镜单元的低应力粘接，还实现反射镜单元的精密角度调校，可提高激光测距系统的测距性能。
25 | CN104877150B | CN201510245873.3 | 一种经界面改性制备碳纤维复合材料的方法 | 授权发明 | 2015-05-14 | 2017-08-29 | 中国船舶重工集团公司第七二五研究所 | 471023 河南省洛阳市洛龙区滨河南路169号 (河南,洛阳,洛龙区) | 授权 | [0001]本发明属于复合材料技术领域，尤其是一种经界面改性制备碳纤维复合材料的方法。 | 碳纤维 | 过程无污染¦操作控制方便¦提高润湿性¦提高表面粗糙度¦弯曲模量提高¦高亲和力¦方便修改¦处理时间短¦相容性好¦增强界面结合¦成本低¦增强化学作用力¦提高弯曲强度¦效果好¦比表面积大¦层间剪切强度提高¦改性效果好¦工艺简单 | C2653 ¦ C3521 ¦ C2652 ¦ C2651 | 一种经界面改性制备碳纤维复合材料的方法，界面改性即对碳纤维进行改性又对环氧乙烯基酯树脂进行改性，并在碳纤维表面引入与环氧乙烯基酯树脂基体相匹配的官能团，可以提高与环氧乙烯基酯树脂的相容性和亲和性，提高改性碳纤维与环氧乙烯基酯树脂界面的结合强度，本发明的方法包括对碳纤维的氧化处理、配置偶联剂溶液、改性碳纤维、烘燥、配置改性环氧乙烯基酯树脂、制备碳纤维复合材料，该方法的工艺简便，成本低廉，碳纤维复合材料的弯曲强度可以达到861.0MPa，弯曲模量可以达到67.3GPa，层间剪切强度可以达到68.4MPa，效果非常显著，具有环保无污染等优点。
26 | CN104877150A | CN201510245873.3 | 一种经界面改性制备碳纤维复合材料的方法 | 发明申请 | 2015-05-14 | 2017-08-29 | 中国船舶重工集团公司第七二五研究所 | 471023 河南省洛阳市洛龙区滨河南路169号 (河南,洛阳,洛龙区) | 授权 | [0001]本发明属于复合材料技术领域，尤其是一种经界面改性制备碳纤维复合材料的方法。 | 碳纤维 | 过程无污染¦操作控制方便¦提高润湿性¦提高表面粗糙度¦弯曲模量提高¦高亲和力¦方便修改¦处理时间短¦相容性好¦增强界面结合¦成本低¦增强化学作用力¦提高弯曲强度¦效果好¦比表面积大¦层间剪切强度提高¦改性效果好¦工艺简单¦不受环境影响 | C2653 ¦ C3521 ¦ C2652 ¦ C2651 | 一种经界面改性制备碳纤维复合材料的方法，界面改性即对碳纤维进行改性又对环氧乙烯基酯树脂进行改性，并在碳纤维表面引入与环氧乙烯基酯树脂基体相匹配的官能团，可以提高与环氧乙烯基酯树脂的相容性和亲和性，提高改性碳纤维与环氧乙烯基酯树脂界面的结合强度，本发明的方法包括对碳纤维的氧化处理、配置偶联剂溶液、改性碳纤维、烘燥、配置改性环氧乙烯基酯树脂、制备碳纤维复合材料，该方法的工艺简便，成本低廉，碳纤维复合材料的弯曲强度可以达到861.0MPa，弯曲模量可以达到67.3GPa，层间剪切强度可以达到68.4MPa，效果非常显著，具有环保无污染等优点。
27 | CN101244824B | CN200710054014.1 | 一种制备气凝胶的方法 | 授权发明 | 2007-02-15 | 2010-09-08 | 中国船舶重工集团公司第七二五研究所 | 471039河南省洛阳市西苑路21号 | 未缴年费 | 本发明涉及纳米孔气凝胶材料的制造技术领域，尤其是一种制备气凝胶的方法。 | 氧化铁/氢氧化铁¦氧化硅¦二氧化钛¦氧化镁¦氧化铝/氢氧化铝 | 成本低¦制造时间短¦提高生产效率¦降低生产成本 | C2613 ¦ C3521 ¦ C2619 | 本发明公开了一种涉及纳米孔气凝胶材料的制备方法。其制造的具体工艺为：首先，按一定配比配制溶胶，将溶胶直接注入一密闭模具内，快速加热，使溶胶反应形成凝胶；然后，继续加热，使其中溶剂气化，产生一定的静压力，当达到其干燥介质的临界温度和临界压力时，保持一段时间，放气降压；最后，将模具降至室温，脱模即得气凝胶。其通过溶胶、凝胶和气凝胶的一次成型，缩短了气凝胶的制备周期，从而降低了气凝胶的生产成本，大大提高了生产效率，降低了材料成本，使气凝胶的广泛应用成为可能。
28 | CN104610826A | CN201510020574.X | 一种水解型丙烯酸锌自抛光防污涂料及其制备方法 | 发明申请 | 2015-01-16 | 2017-06-20 | 中国船舶重工集团公司第七二五研究所 | 471023 河南省洛阳市洛龙区滨河南路169号 (河南,洛阳,洛龙区) | 授权 | [0001]本发明涉及一种防污涂料及其制备方法，尤其涉及一种水解型丙烯酸锌自抛光防污涂料及其制备方法，具体涉及一种具有减阻功能的水解型丙烯酸锌自抛光防污涂料及其制备方法。 | 防污/水下涂料¦松香涂料¦含杀生剂的油漆 | 提高光滑度¦摩擦特性低¦低摩擦特性¦降低表面粗糙度¦具有减阻的功能¦利于控制填充匹配¦减少摩擦¦减少填充空隙¦具有减阻功能¦降低能耗¦降低粗糙度¦提高码垛整齐度¦填充均匀 | C2641 | 一种水解型丙烯酸锌自抛光防污涂料及其制备方法，本发明采用含侧甲基丙烯酸锌聚合物作为涂层成膜剂，利用侧甲基的排列降低涂层表面粗糙度，同时采用粒径均匀的氧化亚铜和氧化锌作为防污剂，减少粉料填充空隙，使粉料填充均匀，进一步降低涂层表面粗糙度，使涂层表面具有光滑、低摩擦的特性，其粗糙度远低于国外品牌同类产品，本发明可推广应用于新造、修造的近海及远洋船舶等，具有良好的应用前景。
29 | CN105884306A | CN201610226259.7 | 一种用于海水浸泡环境的水泥基复合材料及其制备方法 | 发明申请 | 2016-04-13 | 2017-12-15 | 中国船舶重工集团公司第七二五研究所 | 471000 河南省洛阳市洛龙区滨河南路169号 (河南,洛阳,洛龙区) | 授权 | [0001]本发明涉及到建筑材料领域的水泥混凝土，具体的说是一种用于海水浸泡环境的水泥基复合材料及其制备方法。 | - | 提高渗透性¦抗压强度高¦提高抗侵蚀性能¦改善紧密堆积¦提高韧性¦分散性好¦提高含量¦提高致密性¦提高耐酸碱腐蚀性能¦提高填充率¦活性高¦强度高¦提高交联密度¦延长耐冲刷时间¦提高防水性能¦便于粉碎¦结合强度高¦延长使用寿命¦提高抗热震性能¦提高抗冻融性能 | C3515 ¦ C2662 | 一种用于海水浸泡环境的水泥基复合材料及其制备方法，由火山灰基料、铝酸盐水泥、增强粉、环氧树脂、环氧树脂固化剂、速凝剂和添加剂组成，火山灰基料由单质硅粉、氧化铝微粉、石英砂、骨粉、金属粉、钠长石烧结后与火山灰混合粉磨而成，增强粉由煅烧高岭土、黏土、煤矸石、铝灰、赤泥、钼铁粉、镍铁粉和硅铁粉烧结后粉磨而成，添加剂由淀粉、碳酸钠和羧甲基纤维素组成。在使用时，将该复合材料与砂石、水拌合形成混凝土进行施工，与现有的普通水泥混凝土相比，具有很高的强度和耐海水冲刷侵蚀性，能够大幅度提高堤坝的使用寿命。
30 | CN104496478A | CN201410739234.8 | 一种常压烧结制备自润滑碳化硅密封材料的方法 | 发明申请 | 2014-12-08 | - | 中国船舶重工集团公司第七二五研究所 | 471023 河南省洛阳市洛龙区滨河南路169号 (河南,洛阳,洛龙区) | 驳回 | [0001]本发明涉及一种制备自润滑碳化硅密封材料的方法，具体涉及一种常压烧结制备自润滑碳化硅密封材料的方法。 | - | 降低摩擦系数¦降低能耗¦自润滑性能好¦降低烧结温度 | C3071 ¦ C3546 ¦ C4320 ¦ C3079 ¦ C3089 ¦ C3074 ¦ C3073 ¦ C3072 ¦ C2659 | 一种常压烧结制备自润滑碳化硅密封材料的方法，本发明通过成分设计，选择合适的烧结助剂和添加剂，采用液相烧结，使烧结温度降低，从而使能耗大大降低，本发明制备的自润滑碳化硅材料，其密度为2.95～3.10g/cm3,抗弯强度200～450MPa，弹性模量180～350GPa，维氏硬度15～24GPa，与氮化硅陶瓷对磨的摩擦系数为0.25～0.30。
31 | CN106366882A | CN201610760769.2 | 一种具有减阻功能的柔性自抛光防污涂料及其制备方法 | 发明申请 | 2016-08-30 | 2018-07-24 | 中国船舶重工集团公司第七二五研究所 | 471000 河南省洛阳市洛龙区滨河南路169号 (河南,洛阳,洛龙区) | 授权 | [0001]本发明涉及船舶防污涂料技术领域，具体涉及一种具有减阻功能的柔性自抛光防污涂料及其制备方法。 | 防污/水下涂料¦含杀生剂的油漆¦聚醚涂料 | 减小剪切摩擦阻力¦减小摩擦阻力¦降低厚度¦降低粗糙度¦降低剪切摩擦阻力¦提高抗裂性能¦减阻效果好¦防污性好¦改变运动状态¦减小阻力 | C2641 | 一种具有减阻功能的柔性自抛光防污涂料，涉及船舶防污涂料技术领域，按质量分数计，所述防污涂料的组成如下：丙烯酸锌树脂10~15%、高分子减阻剂10~20%、氧化亚铜35~45%、氧化锌10~20%、辅助防污剂5~10%、颜料0.25~0.5%、触变剂1~2%、溶剂10~20%，所述高分子减阻剂为聚乙二醇或聚丙二醇或两者的混合。本发明的防污涂料是通过分散工艺将各原料混合均匀即制得的。本发明的防污涂料采用可水解的柔性丙烯酸锌树脂作为树脂基料，并在防污涂料中添加亲水性高分子减阻剂，从而能够降低涂层表面粗糙度，减少船舶航行阻力。
32 | CN102432282A | CN201110265570.X | 一种凝胶注模成型技术制备ITO靶材的方法 | 发明申请 | 2011-09-08 | 2013-06-19 | 中国船舶重工集团公司第七二五研究所 | 471023 河南省洛阳市洛龙区滨河南路169号 (河南,洛阳,洛龙区) | 授权 | [0001]本发明涉及一种本发明属于光电材料领域技术，特别涉及一种凝胶注模成型技术制备ITO靶材的方法。 | - | 提高均匀性¦成本低¦提高烧结致密化效率¦提高烧结效率¦分布均匀¦工艺简单 | C3071 ¦ C3546 ¦ C4320 ¦ C3079 ¦ C3089 ¦ C3074 ¦ C3073 ¦ C3072 ¦ C2659 | 本发明介绍了一种凝胶注模成型技术制备ITO靶材的方法将纯度99.99%、平均粒径为0.05-2μm的ITO氧化物粉末制备成低黏度、高固相含量的浆料，再将浆料中有机单体聚合使浆料原位凝固获得坯体；坯体经过干燥、脱脂后进行微正压气氛烧结，制备出密度大于7.11g/cm3，电阻率为10-4Ω·cm量级，晶粒尺寸4～7μm且分布均匀的ITO靶材。本发明获得的坯体密度大、分布均匀，脱模后不必CIP处理；操作简单，成本低；坯体气孔尺寸分布均匀，能在较低温度下制备出高密度、晶粒度较小的ITO靶材；易于实现连续化、规模化生产，可制备大规格高品质的ITO靶材。
33 | CN105884298A | CN201610226258.2 | 一种混凝土路面用高硬度复合材料及其制备方法 | 发明申请 | 2016-04-13 | 2018-01-26 | 中国船舶重工集团公司第七二五研究所 | 471000 河南省洛阳市洛龙区滨河南路169号 (河南,洛阳,洛龙区) | 授权 | [0001]本发明涉及到建筑材料领域的水泥混凝土，具体的说是一种混凝土路面用高硬度复合材料及其制备方法。 | - | 抗压强度高¦提高抗侵蚀性能¦改善紧密堆积¦提高韧性¦提高均一性¦分散性好¦提高含量¦硬度高¦提高致密性¦提高填充率¦降低修复难度¦活性高¦强度高¦实现复合火山灰效应¦便于粉碎¦提高耐磨性¦延长使用寿命¦提高抗热震性能 | C3515 ¦ C2662 | 一种混凝土路面用高硬度复合材料及其制备方法，由复合增强剂、硅酸盐水泥、强化粉、石英砂、速凝剂和添加剂组成，复合增强剂由单质硅粉、氧化铝微粉、硅微粉、骨粉、铁矿废渣、金属粉烧结后与火山灰混合粉磨而成，强化粉由高岭土、黏土、煤矸石、铝灰、赤泥、钼铁粉、镍铁粉和硅铁粉烧结后粉磨而成，添加剂由淀粉、碳酸钠和羧甲基淀粉钠组成。在使用时，将该复合材料与砂石、水拌合形成混凝土进行施工，与现有的普通水泥混凝土相比，具有更高的强度和耐磨性，能够大幅度提高所铺设水泥路面的使用寿命。
34 | CN101244824A | CN200710054014.1 | 一种制备气凝胶的方法 | 发明申请 | 2007-02-15 | 2010-09-08 | 中国船舶重工集团公司第七二五研究所 | 471039河南省洛阳市西苑路21号 | 未缴年费 | [0001]本发明涉及纳米孔气凝胶材料的制造技术领域，尤其是一种制备气凝胶的方法。 | 氧化铁/氢氧化铁¦氧化硅¦二氧化钛¦氧化镁¦氧化铝/氢氧化铝 | 适于工业化应用¦成本低¦制造时间短¦提高生产效率 | C2613 ¦ C3521 ¦ C2619 | 本发明公开了一种涉及纳米孔气凝胶材料的制备方法。其制造的具体工艺为：首先，按一定配比配制溶胶，将溶胶直接注入一密闭模具内，快速加热，使溶胶反应形成凝胶；然后，继续加热，使其中溶剂气化，产生一定的静压力，当达到其干燥介质的临界温度和临界压力时，保持一段时间，放气降压；最后，将模具降至室温，脱模即得气凝胶。其通过溶胶、凝胶和气凝胶的一次成型，缩短了气凝胶的制备周期，从而降低了气凝胶的生产成本，大大提高了生产效率，降低了材料成本，使气凝胶的广泛应用成为可能。
35 | CN102432282B | CN201110265570.X | 一种凝胶注模成型技术制备ITO靶材的方法 | 授权发明 | 2011-09-08 | 2013-06-19 | 中国船舶重工集团公司第七二五研究所 | 471023 河南省洛阳市洛龙区滨河南路169号 (河南,洛阳,洛龙区) | 授权 | [0001]本发明涉及一种本发明属于光电材料领域技术，特别涉及一种凝胶注模成型技术制备ITO靶材的方法。 | - | 提高均匀性¦成本低¦提高烧结致密化效率¦提高烧结效率¦分布均匀¦工艺简单 | C3071 ¦ C3546 ¦ C4320 ¦ C3079 ¦ C3089 ¦ C3074 ¦ C3073 ¦ C3072 ¦ C2659 | 本发明介绍了一种凝胶注模成型技术制备ITO靶材的方法将纯度99.99%、平均粒径为0.05-2μm的ITO氧化物粉末制备成低黏度、高固相含量的浆料，再将浆料中有机单体聚合使浆料原位凝固获得坯体；坯体经过干燥、脱脂后进行微正压气氛烧结，制备出密度大于7.11g/cm3，电阻率为10-4Ω·cm量级，晶粒尺寸4～7μm且分布均匀的ITO靶材。本发明获得的坯体密度大、分布均匀，脱模后不必CIP处理；操作简单，成本低；坯体气孔尺寸分布均匀，能在较低温度下制备出高密度、晶粒度较小的ITO靶材；易于实现连续化、规模化生产，可制备大规格高品质的ITO靶材。
36 | CN105884306B | CN201610226259.7 | 一种用于海水浸泡环境的水泥基复合材料及其制备方法 | 授权发明 | 2016-04-13 | 2017-12-15 | 中国船舶重工集团公司第七二五研究所 | 471000 河南省洛阳市洛龙区滨河南路169号 (河南,洛阳,洛龙区) | 授权 | [0001]本发明涉及到建筑材料领域的水泥混凝土，具体的说是一种用于海水浸泡环境的水泥基复合材料及其制备方法。 | - | 提高渗透性¦抗压强度高¦提高抗侵蚀性能¦改善紧密堆积¦提高韧性¦分散性好¦提高含量¦提高致密性¦提高耐酸碱腐蚀性能¦提高填充率¦活性高¦强度高¦提高交联密度¦提高耐冲刷性能¦提高防水性能¦便于粉碎¦结合强度高¦延长使用寿命¦提高抗热震性能¦提高抗冻融性能 | C3515 ¦ C2662 | 一种用于海水浸泡环境的水泥基复合材料及其制备方法，由火山灰基料、铝酸盐水泥、增强粉、环氧树脂、环氧树脂固化剂、速凝剂和添加剂组成，火山灰基料由单质硅粉、氧化铝微粉、石英砂、骨粉、金属粉、钠长石烧结后与火山灰混合粉磨而成，增强粉由煅烧高岭土、黏土、煤矸石、铝灰、赤泥、钼铁粉、镍铁粉和硅铁粉烧结后粉磨而成，添加剂由淀粉、碳酸钠和羧甲基纤维素组成。在使用时，将该复合材料与砂石、水拌合形成混凝土进行施工，与现有的普通水泥混凝土相比，具有很高的强度和耐海水冲刷侵蚀性，能够大幅度提高堤坝的使用寿命。
37 | CN105884298B | CN201610226258.2 | 一种混凝土路面用高硬度复合材料及其制备方法 | 授权发明 | 2016-04-13 | 2018-01-26 | 中国船舶重工集团公司第七二五研究所 | 471000 河南省洛阳市洛龙区滨河南路169号 (河南,洛阳,洛龙区) | 授权 | [0001]本发明涉及到建筑材料领域的水泥混凝土，具体的说是一种混凝土路面用高硬度复合材料及其制备方法。 | - | 抗压强度高¦提高抗侵蚀性能¦改善紧密堆积¦提高韧性¦提高均一性¦分散性好¦提高含量¦硬度高¦提高致密性¦提高填充率¦降低修复难度¦活性高¦强度高¦实现复合火山灰效应¦便于粉碎¦提高耐磨性¦延长使用寿命¦提高抗热震性能 | C3515 ¦ C2662 | 一种混凝土路面用高硬度复合材料及其制备方法，由复合增强剂、硅酸盐水泥、强化粉、石英砂、速凝剂和添加剂组成，复合增强剂由单质硅粉、氧化铝微粉、硅微粉、骨粉、铁矿废渣、金属粉烧结后与火山灰混合粉磨而成，强化粉由高岭土、黏土、煤矸石、铝灰、赤泥、钼铁粉、镍铁粉和硅铁粉烧结后粉磨而成，添加剂由淀粉、碳酸钠和羧甲基淀粉钠组成。在使用时，将该复合材料与砂石、水拌合形成混凝土进行施工，与现有的普通水泥混凝土相比，具有更高的强度和耐磨性，能够大幅度提高所铺设水泥路面的使用寿命。
38 | CN106366882B | CN201610760769.2 | 一种具有减阻功能的柔性自抛光防污涂料及其制备方法 | 授权发明 | 2016-08-30 | 2018-07-24 | 中国船舶重工集团公司第七二五研究所 | 471000 河南省洛阳市洛龙区滨河南路169号 (河南,洛阳,洛龙区) | 授权 | [0001]本发明涉及船舶防污涂料技术领域，具体涉及一种具有减阻功能的柔性自抛光防污涂料及其制备方法。 | 防污/水下涂料¦含杀生剂的油漆¦聚醚涂料 | 减小剪切摩擦阻力¦减小航行阻力¦降低厚度¦提高防污性能¦降低剪切摩擦阻力¦提高抗裂性能¦减阻效果好¦防污性好¦改变运动状态¦减小阻力 | C2641 | 一种具有减阻功能的柔性自抛光防污涂料，涉及船舶防污涂料技术领域，按质量分数计，所述防污涂料的组成如下：丙烯酸锌树脂10~15%、高分子减阻剂10~20%、氧化亚铜35~45%、氧化锌10~20%、辅助防污剂5~10%、颜料0.25~0.5%、触变剂1~2%、溶剂10~20%，所述高分子减阻剂为聚乙二醇或聚丙二醇或两者的混合。本发明的防污涂料是通过分散工艺将各原料混合均匀即制得的。本发明的防污涂料采用可水解的柔性丙烯酸锌树脂作为树脂基料，并在防污涂料中添加亲水性高分子减阻剂，从而能够降低涂层表面粗糙度，减少船舶航行阻力。
39 | CN108559394A | CN201810037599.4 | 一种双组份有机硅防污涂料及其制备方法 | 发明申请 | 2018-01-16 | - | 中国船舶重工集团公司第七二五研究所 | 471000 河南省洛阳市洛龙区滨河南路169号 (河南,洛阳,洛龙区) | 驳回 | [0001]本发明涉及到有机涂料领域，具体的说是一种双组份有机硅防污涂料及其制备方法。 | 防污/水下涂料¦含杀生剂的油漆 | 抑制附着¦提高施工便捷性¦施工方便¦提高耐用性¦实现长效防污性能¦解决易污损的问题¦达到长效防污效果 | C2641 | 一种双组份有机硅防污涂料及其制备方法，由甲组分和其质量18‑25%的乙组分在使用时混合而成，甲组分由45‑70%的基料树脂、5‑25%的功能树脂、1‑30%的稀释剂、0.5‑2.5%的两亲性添加剂、3‑7%的防污剂和2.5‑4.5%的颜料组成，乙组分由7‑13%的固化剂、1‑2%的催化剂和10%的稀释剂制成。本发明不仅具有有机硅和有机氟的低表面能特性，同时兼具两亲性添加剂的两亲特性，依靠其表面两亲性更好的抑制海生物附着，结合防污剂，可达到长效防污效果，解决了污损释放型防污涂料静态等工况下易污损的问题，同时其施工简单，可采用喷涂、刷涂或滚涂等多种施工方式进行施工。
40 | CN109176828A | CN201810934123.0 | 防止翘曲变形的大规格平面陶瓷坯体凝胶注模成型方法 | 发明申请 | 2018-08-16 | 2021-02-05 | 中国船舶重工集团公司第七二五研究所 | 471000 河南省洛阳市洛龙区滨河南路169号 (河南,洛阳,洛龙区) | 授权 | [0001]本发明涉及一种陶瓷坯体的凝胶注模成型方法，具体地说是一种防止翘曲变形的大规格平面陶瓷坯体凝胶注模成型方法。 | 压铸模具 | 强度高¦提高均匀性¦保证强度¦成本低¦成型工艺简单¦保留净尽成型¦成型工艺简单可控¦避免翘曲¦组装方便¦拆卸方便¦保证均匀性¦降低生产成本 | C3515 | 防止翘曲变形的大规格平面陶瓷坯体凝胶注模成型方法，将坯体原料粉体与水混合，并加入有机单体、交联剂制成浆料，在浆料中混入引发剂后注入模具中，控制温度诱导有机单体聚合反应使浆料固化形成陶瓷坯体。将浆料注入模具之前，先在模具型腔的底部设置一平板石膏模，使平板石膏模与模具型腔四周的非吸水性材料侧壁围成一个单面吸水的成型腔，然后将混合有引发剂的浆料注入成型腔中，在平板石膏模上方形成一浆料层，之后控制温度诱导有机单体聚合反应使浆料固化，脱模后得到平面陶瓷坯体。成型过程中一部分水分逐渐被下方石膏模所吸收，使干燥固化时产生的应力大部分得到释放，从而防止了坯体成型过程中的翘曲变形。
41 | CN111621182A | CN202010462895.6 | 一种污损释放型防污漆配套用连接涂料及其制备方法 | 发明申请 | 2020-05-27 | 2021-11-16 | 中国船舶重工集团公司第七二五研究所 | 471000 河南省洛阳市洛龙区滨河南路169号 (河南,洛阳,洛龙区) | 授权 | [0001]本发明属于化工材料技术领域，具体地说，本发明涉及以氨基硅油为主基料的防污配套用连接涂料及其制备方法。 | 防污/水下涂料¦含杀生剂的油漆¦防腐涂料 | 来源丰富¦界面键合实现¦潜在应用价值好¦提高层间附着力¦连接牢固¦减少起泡¦减少脱落¦实现界面键合¦延长使用寿命¦提高界面附着力¦提高附着力¦合成工艺简单可控 | C2641 | 本发明介绍了一种污损释放型防污漆配套用连接涂料及其制备方法，连接涂料分别与面涂层、底涂层发生固化反应进行连接；污损释放型防污漆配套用连接涂料包括甲组分、乙组分和丙组分，所述甲组分包括氨基硅油和羟基硅油；所述乙组分包括硅烷偶联剂；所述丙组分为异氰酸酯；其中连接漆的制备方法采用高速分散法制备而来。本发明的连接涂料用以提高防锈底涂层与低表面能防污涂层之间的层间附着力，该连接涂料的设计基于基底涂层和防污材料固化机制，逆向引入配套连接层界面连接活性基团，使配套涂层间通过界面化学键合的方法连接在一起，提高了界面附着力，延长防腐防污涂层体系的使用寿命。
42 | CN109176828B | CN201810934123.0 | 防止翘曲变形的大规格平面陶瓷坯体凝胶注模成型方法 | 授权发明 | 2018-08-16 | 2021-02-05 | 中国船舶重工集团公司第七二五研究所 | 471000 河南省洛阳市洛龙区滨河南路169号 (河南,洛阳,洛龙区) | 授权 | [0001]本发明涉及一种陶瓷坯体的凝胶注模成型方法，具体地说是一种防止翘曲变形的大规格平面陶瓷坯体凝胶注模成型方法。 | 压铸模具 | 强度高¦提高均匀性¦保证强度¦成本低¦成型工艺简单¦保留净尽成型¦成型工艺简单可控¦避免翘曲¦组装方便¦拆卸方便¦保证均匀性¦降低生产成本 | C3515 | 防止翘曲变形的大规格平面陶瓷坯体凝胶注模成型方法，将坯体原料粉体与水混合，并加入有机单体、交联剂制成浆料，在浆料中混入引发剂后注入模具中，控制温度诱导有机单体聚合反应使浆料固化形成陶瓷坯体。将浆料注入模具之前，先在模具型腔的底部设置一平板石膏模，使平板石膏模与模具型腔四周的非吸水性材料侧壁围成一个单面吸水的成型腔，然后将混合有引发剂的浆料注入成型腔中，在平板石膏模上方形成一浆料层，之后控制温度诱导有机单体聚合反应使浆料固化，脱模后得到平面陶瓷坯体。成型过程中一部分水分逐渐被下方石膏模所吸收，使干燥固化时产生的应力大部分得到释放，从而防止了坯体成型过程中的翘曲变形。
43 | CN112391121A | CN202011371112.X | 一种可降解性多元协同长寿命防污涂层材料的制备方法 | 发明申请 | 2020-11-30 | - | 中国船舶重工集团公司第七二五研究所 | 471000 河南省洛阳市洛龙区滨河南路169号 (河南,洛阳,洛龙区) | 驳回 | [0001]本发明涉及防污涂层材料领域，尤其涉及一种可降解性多元协同长寿命防污涂层材料的制备方法。 | 防污/水下涂料¦含杀生剂的油漆 | 提高利用率¦实现长效防污效果¦减少潜在危害¦降低污染风险¦增强防污效率¦降解速率稳定¦提高防污性能¦释放稳定¦防污性好¦降低环境风险 | C2641 | 一种可降解性多元协同长寿命防污涂层材料的制备方法，将溶剂、可降解性亲水功能单体、引发剂、催化剂、疏水功能单体和扩链剂混合进行共聚反应，然后以得到的可降解的双亲性防污树脂为基料，添加有机溶剂、有机防污剂等，进行高速分散或砂磨分散处理，得到可降解性多元协同长寿命防污涂层材料，该防污涂层材料同时具备双亲表面特性及防污剂抑菌防污机制，其中双亲表面可抑制大部分初级污损生物的附着，而通过树脂的可降解特性，可控制低浓度防污剂的稳定释放，进一步增强涂层的防污效率，实现多元协同的长效防污效果。经防污试验表明，本发明防污性能良好，材料降解速率稳定，可有效提高防污剂利用率。
44 | CN111621182B | CN202010462895.6 | 一种污损释放型防污漆配套用连接涂料及其制备方法 | 授权发明 | 2020-05-27 | 2021-11-16 | 中国船舶重工集团公司第七二五研究所 | 471000 河南省洛阳市洛龙区滨河南路169号 (河南,洛阳,洛龙区) | 授权 | [0001]本发明属于化工材料技术领域，具体地说，本发明涉及以氨基硅油为主基料的防污配套用连接涂料及其制备方法。 | 防污/水下涂料¦含杀生剂的油漆¦防腐涂料 | 来源丰富¦界面键合实现¦潜在应用价值好¦提高层间附着力¦连接牢固¦减少起泡¦减少脱落¦实现界面键合¦延长使用寿命¦提高界面附着力¦提高附着力¦合成工艺简单可控 | C2641 | 本发明介绍了一种污损释放型防污漆配套用连接涂料及其制备方法，连接涂料分别与面涂层、底涂层发生固化反应进行连接；污损释放型防污漆配套用连接涂料包括甲组分、乙组分和丙组分，所述甲组分包括氨基硅油和羟基硅油；所述乙组分包括硅烷偶联剂；所述丙组分为异氰酸酯；其中连接漆的制备方法采用高速分散法制备而来。本发明的连接涂料用以提高防锈底涂层与低表面能防污涂层之间的层间附着力，该连接涂料的设计基于基底涂层和防污材料固化机制，逆向引入配套连接层界面连接活性基团，使配套涂层间通过界面化学键合的方法连接在一起，提高了界面附着力，延长防腐防污涂层体系的使用寿命。
45 | CN114131796A | CN202111271480.1 | 适于大型复合材料结构件用的轻质高强阳模制造方法及应用 | 发明申请 | 2021-10-29 | - | 中国船舶重工集团公司第七二五研究所 | 471000 河南省洛阳市洛龙区滨河南路169号 (河南,洛阳,洛龙区) | 驳回 | [0001]本发明属于复合材料及骨架填充制作阳模技术领域，具体地，涉及一种适于大型复合材料结构件用的轻质高强阳模制造方法及应用。 | - | 方便移动¦提高拆除效率¦避免变形¦避免损坏¦高效制备¦提高生产效率¦降低受伤风险¦强度高¦提高生产能力¦提高表面强度¦方便翻转¦减轻重量¦促进环保¦缩短拆除时间 | C3525 | 本发明涉及一种适于大型复合材料结构件用的轻质高强阳模制造方法及应用，属于复合材料及骨架填充制作阳模领域，本发明提出一种轻质高强阳模制造技术，是使用聚氨酯发泡和可溶性芯模并用的方法，将聚氨酯泡沫包裹在可溶性芯模中，能够明显降低可溶性芯模的密度，避免可溶性芯模的重量过大，在加工时和骨架发生滑移的现象，溶解后能够快速抽出泡沫，大大减少了拆除的时间和风险。同时表面由可溶性芯模制成，强度较高，成型过程中不易发生形变。因此轻质高强阳模制造技术是一种高效、环保的骨架填充方法和阳模制造技术，能够为复合材料成型提供更加优异的阳模制作解决方案。
46 | CN114713677A | CN202210207650.8 | 一种大直径钛合金弯头的成形方法 | 发明申请 | 2022-03-04 | 2023-08-04 | 中国船舶重工集团公司第七二五研究所 | 471000 河南省洛阳市高新区滨河北路32号 | 授权 | [0001]本发明涉及金属材料塑性加工成形领域，具体的说是一种大直径钛合金弯头成形方法。 | 提高能源效率 | 成本低¦提高实用性¦制造方便¦提高工业可操作性¦工装简单¦工业可操作性强¦提高生产效率 | C3422 ¦ C3311 | 一种大直径钛合金弯头的成形方法，其通过“中频预弯+模具热压”的工艺路线，解决了现有大直径钛合金弯头成形方法生产效率低、模具成本高的问题。方法本身工序简单、成本低廉，能够快速、高效地实现直径190～457mm、壁厚5～20mm，最小相对弯曲半径为1.5D的钛合金弯头成形，在保证弯头成形质量的前提下，实现了效率提升，成本降低。模具工装制造简单，成本低，生产效率得到了显著提升，工业可操作性强，实用效果好。
47 | CN114958131A | CN202210699924.X | 一种兼具海水温度和pH响应的防污涂料及其制备方法 | 发明申请 | 2022-06-20 | 2023-06-23 | 中国船舶重工集团公司第七二五研究所 | 471039 河南省洛阳市涧西区西苑路21号 (河南,洛阳,涧西区) | 授权 | [0001]本发明涉及化工涂料领域，具体而言，涉及一种兼具海水温度和pH响应的防污涂料及其制备方法。 | 防污/水下涂料¦含杀生剂的油漆¦热敏涂料 | 具有水解特性¦提高防污性能¦合成方法简单¦提高交换能力¦防污性好¦减少用量¦促进渗出¦堵塞渗出¦结构规整¦降低水解速率¦促进释放¦减少渗出¦提高效率¦副反应少 | C2641 | 本发明提供一种兼具海水温度和pH响应的防污涂料，选用自抛光树脂，所述自抛光树脂通过温度敏感性单体、pH敏感性单体、水解单体、疏水单体自由基共聚反应而成。通过调节单体重量比例，一方面可以控制该树脂的最低临界转变温度(LCST)在12‑32℃之间，使树脂在低于该温度范围表现亲水特性，高于此温度范围表现疏水特性；另一方面，使树脂水溶液的透光率发生变化，pH＜6.0透光率高，表现为亲水特性，pH＞8.0，表现疏水性。因此，该树脂不仅具有自抛光树脂的水解特性，同时具备对海水温度、pH的响应特点，应用于防污涂料可实现根据海水温度、pH变化智能控释防污剂的目的，可减少防污剂的用量，提高防污剂的使用效率。
48 | CN114958131B | CN202210699924.X | 一种兼具海水温度和pH响应的防污涂料及其制备方法 | 授权发明 | 2022-06-20 | 2023-06-23 | 中国船舶重工集团公司第七二五研究所 | 471039 河南省洛阳市涧西区西苑路21号 (河南,洛阳,涧西区) | 授权 | [0001]本发明涉及化工涂料领域，具体而言，涉及一种兼具海水温度和pH响应的防污涂料及其制备方法。 | 防污/水下涂料¦含杀生剂的油漆¦热敏涂料 | 具有水解特性¦提高防污性能¦合成方法简单¦提高交换能力¦防污性好¦减少用量¦促进渗出¦堵塞渗出¦结构规整¦降低水解速率¦促进释放¦减少渗出¦提高效率¦副反应少 | C2653 ¦ C3521 ¦ C2652 ¦ C2651 | 本发明提供一种兼具海水温度和pH响应的防污涂料，选用自抛光树脂，所述自抛光树脂通过温度敏感性单体、pH敏感性单体、水解单体、疏水单体自由基共聚反应而成。通过调节单体重量比例，一方面可以控制该树脂的最低临界转变温度(LCST)在12‑32℃之间，使树脂在低于该温度范围表现亲水特性，高于此温度范围表现疏水特性；另一方面，使树脂水溶液的透光率发生变化，pH＜6.0透光率高，表现为亲水特性，pH＞8.0，表现疏水性。因此，该树脂不仅具有自抛光树脂的水解特性，同时具备对海水温度、pH的响应特点，应用于防污涂料可实现根据海水温度、pH变化智能控释防污剂的目的，可减少防污剂的用量，提高防污剂的使用效率。
49 | CN114713677B | CN202210207650.8 | 一种大直径钛合金弯头的成形方法 | 授权发明 | 2022-03-04 | 2023-08-04 | 中国船舶重工集团公司第七二五研究所 | 471000 河南省洛阳市高新区滨河北路32号 | 授权 | [0001]本发明涉及金属材料塑性加工成形领域，具体的说是一种大直径钛合金弯头成形方法。 | 提高能源效率 | 简化工装制造¦成本低¦提高实用性¦制造方便¦提高工业可操作性¦工装简单¦工业可操作性强¦提高生产效率 | C3422 ¦ C3311 | 一种大直径钛合金弯头的成形方法，其通过“中频预弯+模具热压”的工艺路线，解决了现有大直径钛合金弯头成形方法生产效率低、模具成本高的问题。方法本身工序简单、成本低廉，能够快速、高效地实现直径190～457mm、壁厚5～20mm，最小相对弯曲半径为1.5D的钛合金弯头成形，在保证弯头成形质量的前提下，实现了效率提升，成本降低。模具工装制造简单，成本低，生产效率得到了显著提升，工业可操作性强，实用效果好。
50 | CN109097100A | CN201810968707.X | 一种催化裂化油浆固含物的脱除方法 | 发明申请 | 2018-08-23 | 2021-03-12 | 中石化(洛阳)科技有限公司 ¦ 中石化炼化工程(集团)股份有限公司 ¦ 中石化节能技术服务有限公司 | 471000 河南省洛阳市高新技术产业开发区三山科技工业园河洛大道6号 | 授权 ¦ 权利转移 | [0001]本发明涉及油浆净化处理技术领域，且特别涉及一种催化裂化油浆固含物的脱除方法。 | 仅多级串联精制工艺过程处理 | 高效生产¦保证正常运行¦互补性强¦高效分离¦提高去除效率¦避免频繁跳闸现象 | C2511 ¦ C3521 | 本发明公开了一种催化裂化油浆固含物的脱除方法，包括以下步骤：将催化裂化油浆与新鲜溶剂在混合罐中混合形成油浆混合物，然后将所述油浆混合物输送到静电聚结罐中进行初级脱固处理，静电吸附罐中进行深度脱固处理，再输送到闪蒸塔中进行脱溶剂处理，得到净化油浆和残余溶剂。本发明的工艺流程、设备简单，操作简便，工艺条件缓和，能耗低，适应范围宽，易于大规模工业化生产。
51 | CN106876689A | CN201710183103.X | 一种掺氮石墨烯‑硅复合负极材料及其制备方法、锂离子电池 | 发明申请 | 2017-03-24 | 2020-02-21 | 中航锂电(洛阳)有限公司 | 471003 河南省洛阳市高新技术开发区滨河北路66号 (河南,洛阳,涧西区) | 授权 | [0001]本发明涉及一种掺氮石墨烯-硅复合负极材料及其制备方法、锂离子电池，属于锂离子电池材料制备领域。 | 电池电极¦二次电池 | 密度高¦提高结构稳定性¦降低膨胀率¦提高循环性能¦提高容量¦提高克容量¦提高效率¦提高倍率性能¦提高传输速率 | C4360 ¦ C4350 ¦ C4210 ¦ C3563 ¦ C3562 ¦ C3463 ¦ C4090 ¦ O8131 ¦ C3849 ¦ C3569 ¦ C3829 ¦ C4015 ¦ C4028 ¦ C3841 ¦ C3842 ¦ C3843 ¦ C3844 ¦ C3823 | 本发明涉及一种掺氮石墨烯‑硅复合负极材料及其制备方法、锂离子电池，属于锂离子电池材料制备领域。本发明的掺氮石墨烯‑硅复合负极材料呈核壳结构，内核为掺氮石墨烯‑硅复合材料，外壳为双层结构，所述双层结构由内到外依次为硅烷偶联剂层、有机锂化合物层；所述硅烷偶联剂层为硅烷偶联剂。本发明的掺氮石墨烯‑硅复合负极材料能够降低纳米硅材料的膨胀率，提高锂离子的传输速率、负极材料的克容量，在内核外包覆硅烷偶联剂层提高材料的振实密度和结构稳定性，从而提高其锂离子电池的循环性能；硅烷偶联剂层外的有机锂化合物层提高其材料的首次效率，为锂离子大倍率充放电过程提供充足的锂离子，提高倍率性能。
52 | CN107394135A | CN201710497358.3 | 一种石墨烯基复合负极材料及其制备方法 | 发明申请 | 2017-06-26 | 2020-04-10 | 中航锂电(洛阳)有限公司 | 471003 河南省洛阳市高新技术开发区滨河北路66号 (河南,洛阳,涧西区) | 授权 | [0001]本发明涉及一种石墨烯基复合负极材料及其制备方法，属于锂离子电池领域。 | 电池电极¦二次电池 | 提高粘附性¦比表面积小¦提高结合力¦分散性好¦高比容量¦提高导电性¦提高倍率性能¦提高电化学性能¦相容性好¦减少循环量¦高应用潜力¦防止导电性下降¦性能不受影响¦提高首次效率¦提高循环性能¦避免分离¦涂层厚度薄¦提高效率 | C4360 ¦ C4350 ¦ C4210 ¦ C3563 ¦ C3562 ¦ C3463 ¦ C4090 ¦ O8131 ¦ C3849 ¦ C3569 ¦ C3829 ¦ C4015 ¦ C4028 ¦ C3841 ¦ C3842 ¦ C3843 ¦ C3844 ¦ C3823 | 本发明涉及一种石墨烯基复合负极材料及其制备方法，属于锂离子电池领域。本发明的石墨烯基复合负极材料的制备方法包括：(1)向氧化石墨烯分散液中依次加入双氧水、氮掺杂剂以及硅酸酯，得混溶液；(2)将步骤(1)中的混合液进行水热反应，然后固液分离，所得固体干燥，压片，惰性气体氛围中碳化，得掺氮石墨烯与二氧化硅复合材料；(3)将步骤(2)中所得掺氮石墨烯与二氧化硅复合材料加入到聚乙烯吡咯烷酮和导电高分子聚合物的混合液中，加入还原剂，在50‑120℃下反应1‑6h，制得石墨烯基复合负极材料。通过该方法制备的石墨烯基复合负极材料比容量高，结构稳定，电化学性能优异，在锂离子电池负极材料领域具有广阔的前景。
53 | CN108539267A | CN201810211185.9 | 一种锂离子电池电解液用功能添加剂、电解液及锂离子电池 | 发明申请 | 2018-03-14 | - | 中航锂电(洛阳)有限公司 ¦ 中航锂电技术研究院有限公司 | 471003 河南省洛阳市高新技术开发区滨河北路66号 (河南,洛阳,涧西区) | 驳回 | [0001]本发明涉及一种锂离子电池电解液用功能添加剂、电解液及锂离子电池，属于锂离子电池技术领域。 | 二次电池维修/保养¦有机电解质 | 毒性低¦毒性强¦提高循环性能¦提高低温性能¦避免直接接触¦提高高温性能¦延长储存寿命¦降低交流阻抗¦减少溶出¦提高倍率性能¦避免破坏 | C4360 ¦ C4350 ¦ C4210 ¦ C3563 ¦ C3562 ¦ C3463 ¦ C4090 ¦ O8131 ¦ C3849 ¦ C3569 ¦ C3829 ¦ C4015 ¦ C4028 ¦ C3841 ¦ C3842 ¦ C3843 ¦ C3844 ¦ C3823 | 本发明涉及一种锂离子电池电解液用功能添加剂、电解液及锂离子电池，属于锂离子电池技术领域。本发明的锂离子电池电解液用功能添加剂，由以下重量份数的组分组成：二氟磷酸锂0.2～1份，碳酸亚乙烯酯0.2～2.0份，硫酸乙烯酯0.5～2.5份，甲烷二磺酸亚甲酯0.2～1.0份，三(三甲基硅烷)硼酸酯或三(三甲基硅烷)磷酸酯0.2～1.0份。本发明的锂离子电池电解液用功能添加剂，不含氟苯，毒性小，多种添加剂配合使用，可在负极表面形成优良的SEI膜，在正极表面形成保护膜，能有效阻止电解液与正极表面的直接接触，同时减少金属离子的溶出，防止其对负极表面SEI膜的破坏，明显提升电池的循环性能。
54 | CN108767310A | CN201810509027.1 | 一种锂离子电池电解液、锂离子电池 | 发明申请 | 2018-05-24 | - | 中航锂电(洛阳)有限公司 ¦ 中航锂电技术研究院有限公司 | 471003 河南省洛阳市高新技术开发区滨河北路66号 (河南,洛阳,涧西区) | 撤回-视为撤回 | [0001]本发明涉及一种锂离子电池电解液、锂离子电池，属于锂离子电池技术领域。 | 二次电池 | 提高循环性能¦提高稳定性¦提高低温循环性能¦提高性能¦提高循环寿命 | C4360 ¦ C4350 ¦ C4210 ¦ C3563 ¦ C3562 ¦ C3463 ¦ C4090 ¦ O8131 ¦ C3849 ¦ C3569 ¦ C3829 ¦ C4015 ¦ C4028 ¦ C3841 ¦ C3842 ¦ C3843 ¦ C3844 ¦ C3823 | 本发明涉及一种锂离子电池电解液、锂离子电池，属于锂离子电池技术领域。本发明的锂离子电池电解液，包括有机溶剂、电解质锂盐、低阻抗添加剂和功能性添加剂，所述低阻抗添加剂由二氟磷酸锂和二氟双草酸磷酸锂组成，所述功能性添加剂为三(三甲基硅烷)硼酸酯、三(三甲基硅烷)磷酸酯中的任意一种或组合；所述功能性添加剂占锂离子电池电解液总质量的0.1～4％。本发明的锂离子电池电解液，可参与负极成膜，降低电解液的界面阻抗，提升电解液的低温性能；还可以在高容量硅碳复合负极材料表面形成柔韧、高温稳定的电极界面膜，并在循环过程中及时修补由硅膨胀而引起的SEI膜破裂，改善硅碳负极锂离子电池循环性能。
55 | CN106876689B | CN201710183103.X | 一种掺氮石墨烯-硅复合负极材料及其制备方法、锂离子电池 | 授权发明 | 2017-03-24 | 2020-02-21 | 中航锂电(洛阳)有限公司 | 471003 河南省洛阳市高新技术开发区滨河北路66号 (河南,洛阳,涧西区) | 授权 | [0001]本发明涉及一种掺氮石墨烯-硅复合负极材料及其制备方法、锂离子电池，属于锂离子电池材料制备领域。 | 电池电极¦二次电池 | 密度高¦提高结构稳定性¦降低膨胀率¦提高容量¦提高克容量¦提高性能¦提高效率¦提高传输速率 | C4360 ¦ C4350 ¦ C4210 ¦ C3563 ¦ C3562 ¦ C3463 ¦ C4090 ¦ O8131 ¦ C3849 ¦ C3569 ¦ C3829 ¦ C4015 ¦ C4028 ¦ C3841 ¦ C3842 ¦ C3843 ¦ C3844 ¦ C3823 | 本发明涉及一种掺氮石墨烯‑硅复合负极材料及其制备方法、锂离子电池，属于锂离子电池材料制备领域。本发明的掺氮石墨烯‑硅复合负极材料呈核壳结构，内核为掺氮石墨烯‑硅复合材料，外壳为双层结构，所述双层结构由内到外依次为硅烷偶联剂层、有机锂化合物层；所述硅烷偶联剂层为硅烷偶联剂。本发明的掺氮石墨烯‑硅复合负极材料能够降低纳米硅材料的膨胀率，提高锂离子的传输速率、负极材料的克容量，在内核外包覆硅烷偶联剂层提高材料的振实密度和结构稳定性，从而提高其锂离子电池的循环性能；硅烷偶联剂层外的有机锂化合物层提高其材料的首次效率，为锂离子大倍率充放电过程提供充足的锂离子，提高倍率性能。
56 | CN107394135B | CN201710497358.3 | 一种石墨烯基复合负极材料及其制备方法 | 授权发明 | 2017-06-26 | 2020-04-10 | 中航锂电(洛阳)有限公司 | 471003 河南省洛阳市高新技术开发区滨河北路66号 (河南,洛阳,涧西区) | 授权 | [0001]本发明涉及一种石墨烯基复合负极材料及其制备方法，属于锂离子电池领域。 | 电池电极¦二次电池 | 提高粘附性¦比表面积小¦提高结合力¦分散性好¦高比容量¦提高导电性¦提高倍率性能¦提高电化学性能¦相容性好¦减少循环量¦防止导电性下降¦性能不受影响¦提高首次效率¦提高循环性能¦避免分离¦涂层厚度薄¦提高效率 | C4360 ¦ C4350 ¦ C4210 ¦ C3563 ¦ C3562 ¦ C3463 ¦ C4090 ¦ O8131 ¦ C3849 ¦ C3569 ¦ C3829 ¦ C4015 ¦ C4028 ¦ C3841 ¦ C3842 ¦ C3843 ¦ C3844 ¦ C3823 | 本发明涉及一种石墨烯基复合负极材料及其制备方法，属于锂离子电池领域。本发明的石墨烯基复合负极材料的制备方法包括：(1)向氧化石墨烯分散液中依次加入双氧水、氮掺杂剂以及硅酸酯，得混溶液；(2)将步骤(1)中的混合液进行水热反应，然后固液分离，所得固体干燥，压片，惰性气体氛围中碳化，得掺氮石墨烯与二氧化硅复合材料；(3)将步骤(2)中所得掺氮石墨烯与二氧化硅复合材料加入到聚乙烯吡咯烷酮和导电高分子聚合物的混合液中，加入还原剂，在50‑120℃下反应1‑6h，制得石墨烯基复合负极材料。通过该方法制备的石墨烯基复合负极材料比容量高，结构稳定，电化学性能优异，在锂离子电池负极材料领域具有广阔的前景。
57 | CN107742694B | CN201711123398.8 | 一种硅基负极极片、硅掺杂复合集流体及锂离子电池 | 授权发明 | 2017-11-14 | 2020-04-10 | 中航锂电(洛阳)有限公司 ¦ 中创新航技术研究院(江苏)有限公司 | 471003河南省洛阳市高新技术开发区滨河北路66号 | 授权 | [0001]本发明属于锂离子电池领域，具体涉及一种硅基负极极片、硅掺杂复合集流体及锂离子电池。 | 电极载体/集电器¦二次电池¦非水电解质蓄电池电极 | 提高能量密度¦降低膨胀率¦提高循环性能¦提高倍率性能¦提高电化学性能¦解决膨胀率大的问题 | C4360 ¦ C4350 ¦ C4210 ¦ C3563 ¦ C3562 ¦ C3463 ¦ C4090 ¦ O8131 ¦ C3849 ¦ C3569 ¦ C3829 ¦ C4015 ¦ C4028 ¦ C3841 ¦ C3842 ¦ C3843 ¦ C3844 ¦ C3823 | 本发明涉及一种硅基负极极片、硅掺杂复合集流体及锂离子电池。该硅基负极极片包括集流体和附着在集流体上的电极材料层，所述集流体为采用离子注入法将硅掺杂到集流体内部的硅掺杂复合集流体。本发明提供的硅基负极极片，硅以离子注入形式掺杂到集流体内部形成硅掺杂集流体，在硅掺杂集流体上涂覆电极材料制成硅基负极。离子注入过程在集流体内部产生缺陷、位错或损伤，位于其中的硅在充放电下的膨胀率小，且在可控范围内变化，从而极大程度改善硅基负极在循环过程中膨胀率大且不可控的问题。
58 | CN111211351A | CN201811400180.7 | 一种锂离子电池用电解液功能添加剂、锂离子电池电解液、锂离子电池 | 发明申请 | 2018-11-22 | - | 中航锂电(洛阳)有限公司 | 471003 河南省洛阳市高新技术开发区滨河北路66号 (河南,洛阳,涧西区) | 驳回 | [0001]本发明涉及一种锂离子电池用电解液功能添加剂、锂离子电池电解液、锂离子电池，属于锂离子电池技术领域。 | 最终产品制造¦二次电池维修/保养¦电解质蓄电池制造¦电池 | 提高循环性能¦延长使用寿命 | C4360 ¦ C4350 ¦ C4210 ¦ C3563 ¦ C3562 ¦ C3463 ¦ C4090 ¦ O8131 ¦ C3849 ¦ C3569 ¦ C3829 ¦ C4015 ¦ C4028 ¦ C3841 ¦ C3842 ¦ C3843 ¦ C3844 ¦ C3823 | 本发明涉及一种锂离子电池用电解液功能添加剂、锂离子电池电解液、锂离子电池，属于锂离子电池技术领域。一种锂离子电池用电解液功能添加剂，由以下重量份数的组分组成：碳酸亚乙烯酯0.2～2份、硫酸乙烯酯0.5～2.5份、二氟磷酸锂0.2～1份、成膜剂0.2～1份和氟代碳酸乙烯酯0.5～2.5份；所述成膜剂为三(三甲基硅烷)硼酸酯、三(三甲基硅烷)磷酸酯中的至少一种。本发明的锂离子电池用电解液功能添加剂，用于高容量三元正极材料用锂离子电池时，可使正负极表面形成优良的SEI膜，能有效阻止电解液与正极表面的直接接触，同时减少金属离子的溶出，明显提升电池的循环性能。
59 | CN118867383A | CN202410872762.4 | 电解液、锂离子电池、电池装置及用电设备 | 发明申请 | 2024-07-01 | - | 中航锂电(洛阳)有限公司 | 471000 河南省洛阳市高新技术开发区滨河北路66号 | 实质审查 | [0001]本发明涉及电池技术领域，尤其涉及一种电解液、锂离子电池、电池装置及用电设备。 | 二次电池 | 提高力学性能¦提高动力性¦提高界面稳定性¦提高安全性¦增加储存量¦提高溶解度¦降低产气量¦抑制产气¦增加无序性¦提高传输效率¦延长寿命¦方便转移¦减少生成量¦提高比例¦延长使用寿命¦减少反应¦提高浓度¦提高电化学稳定性 | C4360 ¦ C4350 ¦ C4210 ¦ C3563 ¦ C3562 ¦ C3463 ¦ C4090 ¦ O8131 ¦ C3849 ¦ C3569 ¦ C3829 ¦ C4015 ¦ C4028 ¦ C3841 ¦ C3842 ¦ C3843 ¦ C3844 ¦ C3823 | 本发明涉及电池技术领域，提出了一种电解液、锂离子电池、电池装置及用电设备。该电解液包括：有机溶剂、锂盐和低阻抗循环改善添加剂，锂盐包括LiPF6、LiFSI、LiTFSI、LiODFB和LiBF4中的至少四种；低阻抗循环改善添加剂包括VC和LiPO2F2；以电解液内各组分之和为100％，锂盐的摩尔浓度比为0.8mol/L～1.5mol/L；以电解液的总质量为100％，VC的含量为0.2％～3％，LiPO2F2的含量为0.1％～2％。该电解液引入高熵的手段，可以增加溶剂的无序度，提高了LiPO2F2在碳酸酯基电解液中的溶解度，进一步发挥LiPO2F2的作用，提高电池的动力性能以及延长使用寿命。
60 | CN206457732U | CN201621422719.5 | 一种应用于桥梁转体中实时显示承载力的钢砂桶装置 | 实用新型 | 2016-12-23 | 2017-09-01 | 中船双瑞(洛阳)特种装备股份有限公司 | 471000 河南省洛阳市高新区滨河北路88号 (河南,洛阳,涧西区) | 授权 ¦ 一案双申 ¦ 权利转移 | [0001]本实用新型涉及一种钢砂桶，更具体的说涉及一种应用于桥梁转体中实时显示承载力的钢砂桶装置，属于桥梁施工技术领域。 | 架设/装配桥梁 | 解决不稳定性¦易于控制¦提高稳定性¦提高施工稳定性 | C3514 ¦ E4819 | 一种应用于桥梁转体中实时显示承载力的钢砂桶装置，包括钢砂桶和数据综合采集仪（13），钢砂桶包括上砂桶（1）、下砂桶（7）和盖板（8），上砂桶（1）内填充有混凝土（19），下砂桶（7）下部填充有石英砂（12），下砂桶壁板（21）外表面设置有吊耳（24），上砂桶（1）的桶体放置在下砂桶（7）的石英砂（12）上，上砂桶（1）内安装有内埋式混凝土应变计（2），上砂桶（1）和下砂桶（7）之间沿桶壁周向均布安装有四个拉线式位移计（3），内埋式混凝土应变计（2）和拉线式位移计（3）分别与数据综合采集仪（13）相连接。在桥梁浇筑过程中实时显示其承载力的大小。
61 | CN119195217A | CN202411354305.2 | 一种防熔融液体倒灌的电缆井 | 发明申请 | 2024-09-27 | - | 中色科技股份有限公司 | 471000 河南省洛阳市中国（河南）自由贸易试验区洛阳片区高新开发区凌波路中段 | 实质审查 | [0001]本发明属于冶金行业电气工程技术领域，具体公开一种防熔融液体倒灌的电缆井。 | 人工岛¦水下结构物 | 提高完全程度¦防止回流¦降低维护成本¦简化维护过程¦提高耐久性¦降低损坏风险 | E4853 ¦ E4899 ¦ E4833 | 本发明属于冶金行业电气工程技术领域，具体公开一种防熔融液体倒灌的电缆井，在所述井体上端开口的外围设有凹陷设置的凹槽，在所述凹槽内紧密堆积有耐高温的颗粒物，在所述井体上端开口处盖合有顶盖，所述顶盖底部与井体上口沿抵紧接触，所述顶盖边缘向下折弯形成连续的折弯部，所述折弯部插入至凹槽内紧密堆积的耐高温颗粒物中，在顶盖的重力及顶盖折弯部与颗粒物的摩擦力作用下，顶盖能够稳定的盖合在井体上端开口处，顶盖和凹槽内填充的耐高温颗粒物能够有效防止熔融液体等高温液体倒灌进入电缆井体内部，以最低的成本，实现保护电缆及相关设备安全的目的。
62 | CN105598850A | CN201511006486.0 | 一种机车表面阻尼浆的清除方法 | 发明申请 | 2015-12-29 | - | 中车洛阳机车有限公司 | 471000河南省洛阳市廛河区启明东路2号 | 撤回-视为撤回 | [0001]本发明属于阻尼浆清除技术领域，具体涉及一种机车表面阻尼浆的清除方法。 | 喷枪¦磨料的进料装置 | 成本低¦缩短时间¦提高去除效率¦降低人工成本¦提高洁净度¦解决耗时耗力¦降低人工劳动强度¦降低劳动强度 | C3466 | 本发明公开了一种清除阻尼浆的方法，步骤一、喷砂喷料的预选：选择喷砂所用的喷料，喷砂所用的喷料为石英砂，石英砂要求颗粒坚硬、有棱角、石英砂的含水量2～3%、无泥土及杂质；石英砂的砂料粒径为0．5～1．5mm；步骤二、启动喷砂机的预准备：打开压缩空气储罐排污阀，排出储罐杂物；并手动调节气源压力为0.35～0.4MPa；步骤三、用喷砂机清除阻尼浆：喷砂机枪口距离车体喷点表面为1～1.5m；步骤四、机车表面的清除。这种清除阻尼浆的方法，能够解决清除阻尼浆费工费时的问题，大大减少了人工的劳动强度，节约了人工成本，还大大提高了清除阻尼浆的清除效果。
63 | CN117756510A | CN202311749645.0 | 一种超高导热的硅砖及其制备方法 | 发明申请 | 2023-12-19 | - | 中钢洛耐(洛阳)新材料有限公司 | 471000 河南省洛阳市伊川县彭婆镇耐火材料产业集群区洛耐大道1号 (河南,洛阳,伊川县) | 实质审查 | [0001]本发明涉及耐火材料加工技术领域，具体涉及一种超高导热的硅砖及其制备方法。 | - | 提高结构强度¦提高导热性能¦降低施工难度¦降低建设成本 | C3071 ¦ C3546 ¦ C4320 ¦ C3079 ¦ C3089 ¦ C3074 ¦ C3073 ¦ C3072 ¦ C2659 | 本发明公开了一种超高导热的硅砖及其制备方法，包括以下份数的原料：粒度为3.5～1.65mm的硅砂颗粒25～45份；粒度为1.65～0mm的硅砂颗粒40～55份；粒度＜0.088mm硅砂细粉16～26份；硅微粉1～5份；氢氧化钙粉2～4份；萤石粉1～1.5份；催化剂0.1～0.5份；膨润土1～3份；铁鳞0.2～0.4份；硅铁合金粉2～5份；及结合剂0.8～1.5份。一种超高导热的硅砖的制备方法，包括以下步骤：S110、干混；S120、湿混；S130、制坯；S140、烧制。有益效果在于：通过添加非氧化物合金粉和催化剂，在焙烧过程中充入氮气的方法，使得非氧化物合金粉在催化剂的作用下，形成新的物相氧氮化硅结合相，从而提高硅砖的导热性能，导热率可达2.6‑2.8W/m.k。
64 | CN104591749A | CN201410631575.3 | 一种焦炉炭化室炉墙用超高导热硅砖及其制备方法 | 发明申请 | 2014-11-12 | 2016-06-08 | 中钢洛耐科技股份有限公司 ¦ 宝山钢铁股份有限公司 | 471039 河南省洛阳市涧西区西苑路一号 (河南,洛阳,涧西区) | 授权 | [0001]本发明涉及焦炉所用的超高导热硅砖，具体涉及一种焦炉炭化室炉墙用超高导热硅砖。 | - | 提高致密程度¦保证化学稳定性¦达到节能减排的效果¦降低孔隙率¦降低含水量¦结构平衡¦提高高温性能¦缓冲应力¦减少消耗¦实现节能减排¦结合紧密¦高热导率¦使用方便¦提高导热性能¦起到填充作用¦保证寿命¦减轻肿胀 | C3071 ¦ C3546 ¦ C4320 ¦ C3079 ¦ C3089 ¦ C3074 ¦ C3073 ¦ C3072 | 本发明公开了一种焦炉炭化室炉墙超高导热硅砖及其制备方法，所用原料按重量百分比为：结晶硅石60-70%，熔融石英10-20%，废硅砖3-20%，Si3N4 1-15%，添加剂所占比重为1-4%，结合剂所占比重为6.9-9.5%，减水剂所占比重为0.1-0.3%，将所述原料按照所述配比送入湿碾混练，机压成型，干燥焙烧即制得超高导热硅砖。本发明超高导热硅砖热导率达到2.50-2.60w/m·k，比传统硅砖热导率高出25%以上，其节能减排效果明显。
65 | CN104591749B | CN201410631575.3 | 一种焦炉炭化室炉墙用超高导热硅砖及其制备方法 | 授权发明 | 2014-11-12 | 2016-06-08 | 中钢洛耐科技股份有限公司 ¦ 宝山钢铁股份有限公司 | 471039 河南省洛阳市涧西区西苑路一号 (河南,洛阳,涧西区) | 授权 | [0001]本发明涉及焦炉所用的超高导热硅砖，具体涉及一种焦炉炭化室炉墙用超高导热硅砖。 | - | 提高致密程度¦保证化学稳定性¦达到节能减排的效果¦降低孔隙率¦降低含水量¦结构平衡¦提高高温性能¦缓冲应力¦减少消耗¦结合紧密¦减少排放¦高热导率¦使用方便¦提高导热性能¦起到填充作用¦保证寿命¦减轻肿胀¦实现节能环保效果 | C3071 ¦ C3546 ¦ C4320 ¦ C3079 ¦ C3089 ¦ C3074 ¦ C3073 ¦ C3072 | 本发明公开了一种焦炉炭化室炉墙超高导热硅砖及其制备方法，所用原料按重量百分比为：结晶硅石60-70%，熔融石英10-20%，废硅砖3-20%，Si3N4？1-15%，添加剂所占比重为1-4%，结合剂所占比重为6.9-9.5%，减水剂所占比重为0.1-0.3%，将所述原料按照所述配比送入湿碾混练，机压成型，干燥焙烧即制得超高导热硅砖。本发明超高导热硅砖热导率达到2.50-2.60w/m·k，比传统硅砖热导率高出25%以上，其节能减排效果明显。
66 | CN107417287A | CN201710736091.9 | 一种微波冶金窑车用刚玉‑氧氮化硅复合耐火材料 | 发明申请 | 2017-08-24 | 2020-06-16 | 中钢洛耐科技股份有限公司 | 471000河南省洛阳市涧西区西苑路1号 (河南,洛阳,涧西区) | 授权 | [0001]本发明涉及一种微波冶金窑车用耐火材料，尤其涉及一种通过添加Si粉和Si02粉原位反应制备刚玉-氧氮化硅复合耐火材料及其制备方法。 | - | 高温体积稳定性好¦提高冶金效率¦膨胀系数小¦提高抗侵蚀性能¦提高韧性¦良好透波性能¦透波性能增强¦延长使用寿命¦提高抗热震性能¦降低生产成本 | C3071 ¦ C3546 ¦ C4320 ¦ C3079 ¦ C3089 ¦ C3074 ¦ C3073 ¦ C3072 | 本发明公开了一种低电磁波吸收率，优异的透波性，高温体积稳定性好，抗热震性好，抗侵蚀优良的微波冶金窑车用刚玉‑氮氧化硅复合耐火材料及其制备方法。原始料为：刚玉骨料、刚玉细粉、SiO2粉、Si粉，采用压制成型方法成型，在N2气氛下通过原位氮化反应烧结制备得到。本发明所述的刚玉‑氮氧化硅复合耐火材料的主晶相为刚玉和氮氧化硅，同时在基质中有少量的β‑Si3N4、β‑Sialon和O′‑Sialon，体积密度在3.0g/cm3以上，常温耐压强度：170‑190MPa，常温抗折强度：25‑30MPa，介电损耗角正切：0.0014‑0.0033，具有良好的透波性。
67 | CN107459342A | CN201710737488.X | 一种微波冶金窑车用方镁石‑氧氮化硅复合耐火材料 | 发明申请 | 2017-08-24 | 2020-06-16 | 中钢洛耐科技股份有限公司 | 471039河南省洛阳市涧西区西苑路1号 (河南,洛阳,涧西区) | 授权 | [0001]本发明涉及一种微波冶金窑车用耐火材料，尤其涉及一种通过添加Si粉和Si02粉原位反应制备方镁石-氧氮化硅复合耐火材料及其制备方法。 | - | 高温体积稳定性好¦强度高¦提高抗侵蚀性能¦适用需求¦提高韧性¦良好透波性能¦透波性能增强¦降低烧结温度¦提高抗热震性能¦低电磁波吸收率¦降低生产成本 | C3071 ¦ C3546 ¦ C4320 ¦ C3079 ¦ C3089 ¦ C3074 ¦ C3073 ¦ C3072 ¦ C2659 | 本发明公开了一种低电磁波吸收率，优异的透波性，高温体积稳定性好，抗热震性好，抗侵蚀优良的微波冶金窑车用方镁石‑氮氧化硅复合耐火材料及其制备方法。原始料的加入重量份数为：镁砂骨料65‑70份、镁砂细粉15‑23份、SiO2微粉2‑6份、Si粉10‑15份，结合剂加入量为原始料总重量的3‑6%。本发明性能如下：体积密度2.8‑2.95g/cm3，常温耐压强度：80‑120MPa，常温抗折强度：15‑25MPa，1400℃时热态抗折强度在5‑10MPa左右，按照YB/T376.1‑1995标准1100℃‑水冷次数为10‑20次，常温介电常数：8‑11，具有良好的抗侵蚀性。
68 | CN105272276B | CN201510629927.6 | 一种铜冶炼溜槽用浇注料 | 授权发明 | 2015-09-29 | 2017-10-20 | 中钢洛耐科技股份有限公司 | 471000河南省洛阳市涧西区西苑路1号 (河南,洛阳,涧西区) | 授权 | [0001]本发明涉及一种安装砌筑在铜冶炼阳极炉、底吹炉、闪速吹炼和竖炉溜槽用长寿命浇注料及其制备方法,特别是一种铜冶炼溜槽用浇注料。 | - | 便于节能¦保证整体性¦市场广阔¦避免再次发生¦避免损坏¦保证使用寿命¦延长寿命¦强度高¦制造方法简单¦提高生产能力¦提高耐用性¦组方合理¦不会溜槽寿命较低的问题¦避免缺陷¦提高整体性¦延长使用寿命¦抗金属铜侵蚀渗透性能好 | C3071 ¦ C3546 ¦ C4320 ¦ C3079 ¦ C3089 ¦ C3074 ¦ C3073 ¦ C3072 | 本发明介绍了一种铜冶炼溜槽用浇注料，3mm‑1mm碳化硅35%‑45%、颗1mm‑0mm碳化硅20%‑30%、0.088mm碳化硅细粉0%‑6%、325目氮化硅细粉4%‑8%、80目改性碳素细粉4%‑6%、0.088mm烧结莫来石细粉0%‑5%、铝酸盐水泥质5%‑10%、硅灰3%‑5%、α氧化铝微粉4%‑8%，复合外加剂2.0%‑4.0%。本发明用铜冶炼溜槽用浇注料，抗金属铜侵蚀渗透性能好，铜冶炼溜槽整体性强、强度高，铜冶炼溜槽使用寿命是目前产品的5‑6倍。
69 | CN105272276A | CN201510629927.6 | 一种铜冶炼溜槽用浇注料 | 发明申请 | 2015-09-29 | 2017-10-20 | 中钢洛耐科技股份有限公司 | 471000河南省洛阳市涧西区西苑路1号 (河南,洛阳,涧西区) | 授权 | [0001]本发明涉及一种安装砌筑在铜冶炼阳极炉、底吹炉、闪速吹炼和竖炉溜槽用长寿命浇注料及其制备方法,特别是一种铜冶炼溜槽用浇注料。 | - | 便于节能¦避免粘结¦保证整体性¦市场广阔¦避免再次发生¦避免损坏¦避免渗透作用¦适于工业化生产¦保证使用寿命¦延长寿命¦强度高¦制造方法简单¦提高生产能力¦提高耐用性¦组方合理¦不会溜槽寿命较低的问题¦提高整体性¦延长使用寿命¦抗金属铜侵蚀渗透性能好¦工艺简单 | C3071 ¦ C3546 ¦ C4320 ¦ C3079 ¦ C3089 ¦ C3074 ¦ C3073 ¦ C3072 | 本发明介绍了一种铜冶炼溜槽用浇注料，3mm-1mm碳化硅35%-45%、颗1mm-0mm碳化硅20%-30%、0.088mm碳化硅细粉0%-6%、325目氮化硅细粉4%-8%、80目改性碳素细粉4%-6%、0.088mm烧结莫来石细粉0%-5%、铝酸盐水泥质5%-10%、硅灰3%-5%、α氧化铝微粉4%-8%，复合外加剂2.0%-4.0%。本发明用铜冶炼溜槽用浇注料，抗金属铜侵蚀渗透性能好，铜冶炼溜槽整体性强、强度高，铜冶炼溜槽使用寿命是目前产品的5-6倍。
70 | CN107500787A | CN201710736868.1 | 一种微波冶金窑车用莫来石‑氧氮化硅复合耐火材料 | 发明申请 | 2017-08-24 | 2020-06-16 | 中钢洛耐科技股份有限公司 | 471039河南省洛阳市涧西区西苑路1号 (河南,洛阳,涧西区) | 授权 | [0001]本发明涉及一种微波冶金窑车用耐火材料，尤其涉及一种通过添加Si粉和Si02粉原位反应制备莫来石-氧氮化硅复合耐火材料及其制备方法。 | - | 高温体积稳定性好¦提高抗侵蚀性能¦良好透波性能¦减少资源浪费¦提高热震稳定性¦粒度配比合理¦低电磁波吸收率¦降低生产成本¦成本低¦提高冶金效率¦延长使用寿命¦提高性能¦提高抗热震性能¦低介电常数 | C3071 ¦ C3546 ¦ C4320 ¦ C3079 ¦ C3089 ¦ C3074 ¦ C3073 ¦ C3072 | 本发明公开了一种低电磁波吸收率，优异的透波性，高温体积稳定性好，抗热震性好，抗侵蚀优良的微波冶金窑车用莫来石‑氮氧化硅复合耐火材料及其制备方法。原始料为：莫来石骨料和细粉、SiO2微粉、Si粉，采用压制成型方法成型，在N2气氛下通过原位氮化反应烧结制备得到。本发明所述的莫来石‑氧氮化硅复合耐火材料的主晶相为莫来石和氧氮化硅，同时在基质中有少量的β‑Si3N4、β‑Sialon和O′‑Sialon，体积密度在2.5‑3.0g/cm3之间，常温耐压强度：100‑130MPa，常温抗折强度：15‑30MPa，1400℃时热态抗折强度在10‑20MPa左右，具有良好的透波性。
71 | CN107417287B | CN201710736091.9 | 一种微波冶金窑车用刚玉-氧氮化硅复合耐火材料 | 授权发明 | 2017-08-24 | 2020-06-16 | 中钢洛耐科技股份有限公司 | 471000河南省洛阳市涧西区西苑路1号 (河南,洛阳,涧西区) | 授权 | [0001]本发明涉及一种微波冶金窑车用耐火材料，尤其涉及一种通过添加Si粉和Si02粉原位反应制备刚玉-氧氮化硅复合耐火材料及其制备方法。 | - | 高温体积稳定性好¦提高冶金效率¦膨胀系数小¦提高抗侵蚀性能¦提高韧性¦良好透波性能¦透波性能增强¦提高高温性能¦延长使用寿命¦提高抗热震性能¦降低生产成本 | C3071 ¦ C3546 ¦ C4320 ¦ C3079 ¦ C3089 ¦ C3074 ¦ C3073 ¦ C3072 | 本发明公开了一种低电磁波吸收率，优异的透波性，高温体积稳定性好，抗热震性好，抗侵蚀优良的微波冶金窑车用刚玉‑氮氧化硅复合耐火材料及其制备方法。原始料为：刚玉骨料、刚玉细粉、SiO2粉、Si粉，采用压制成型方法成型，在N2气氛下通过原位氮化反应烧结制备得到。本发明所述的刚玉‑氮氧化硅复合耐火材料的主晶相为刚玉和氮氧化硅，同时在基质中有少量的β‑Si3N4、β‑Sialon和O′‑Sialon，体积密度在3.0g/cm3以上，常温耐压强度：170‑190MPa，常温抗折强度：25‑30MPa，介电损耗角正切：0.0014‑0.0033，具有良好的透波性。
72 | CN107500787B | CN201710736868.1 | 一种微波冶金窑车用莫来石-氧氮化硅复合耐火材料 | 授权发明 | 2017-08-24 | 2020-06-16 | 中钢洛耐科技股份有限公司 | 471039河南省洛阳市涧西区西苑路1号 (河南,洛阳,涧西区) | 授权 | [0001]本发明涉及一种微波冶金窑车用耐火材料，尤其涉及一种通过添加Si粉和Si02粉原位反应制备莫来石-氧氮化硅复合耐火材料及其制备方法。 | - | 高温体积稳定性好¦成本低¦提高冶金效率¦提高抗侵蚀性能¦良好透波性能¦提高热震稳定性¦提高性能¦延长使用寿命¦提高抗热震性能¦低介电常数¦粒度配比合理¦降低生产成本 | C3071 ¦ C3546 ¦ C4320 ¦ C3079 ¦ C3089 ¦ C3074 ¦ C3073 ¦ C3072 | 本发明公开了一种低电磁波吸收率，优异的透波性，高温体积稳定性好，抗热震性好，抗侵蚀优良的微波冶金窑车用莫来石‑氮氧化硅复合耐火材料及其制备方法。原始料为：莫来石骨料和细粉、SiO2微粉、Si粉，采用压制成型方法成型，在N2气氛下通过原位氮化反应烧结制备得到。本发明所述的莫来石‑氧氮化硅复合耐火材料的主晶相为莫来石和氧氮化硅，同时在基质中有少量的β‑Si3N4、β‑Sialon和O′‑Sialon，体积密度在2.5‑3.0g/cm3之间，常温耐压强度：100‑130MPa，常温抗折强度：15‑30MPa，1400℃时热态抗折强度在10‑20MPa左右，具有良好的透波性。
73 | CN107459342B | CN201710737488.X | 一种微波冶金窑车用方镁石-氧氮化硅复合耐火材料 | 授权发明 | 2017-08-24 | 2020-06-16 | 中钢洛耐科技股份有限公司 | 471039河南省洛阳市涧西区西苑路1号 (河南,洛阳,涧西区) | 授权 | [0001]本发明涉及一种微波冶金窑车用耐火材料，尤其涉及一种通过添加Si粉和Si02粉原位反应制备方镁石-氧氮化硅复合耐火材料及其制备方法。 | - | 高温体积稳定性好¦强度高¦提高抗侵蚀性能¦适用需求¦良好透波性能¦提高稳定性¦透波性能增强¦降低烧结温度¦提高抗热震性能¦低电磁波吸收率¦降低生产成本 | C3071 ¦ C3546 ¦ C4320 ¦ C3079 ¦ C3089 ¦ C3074 ¦ C3073 ¦ C3072 ¦ C2659 | 本发明公开了一种低电磁波吸收率，优异的透波性，高温体积稳定性好，抗热震性好，抗侵蚀优良的微波冶金窑车用方镁石‑氮氧化硅复合耐火材料及其制备方法。原始料的加入重量份数为：镁砂骨料65‑70份、镁砂细粉15‑23份、SiO2微粉2‑6份、Si粉10‑15份，结合剂加入量为原始料总重量的3‑6%。本发明性能如下：体积密度2.8‑2.95g/cm3，常温耐压强度：80‑120MPa，常温抗折强度：15‑25MPa，1400℃时热态抗折强度在5‑10MPa左右，按照YB/T376.1‑1995标准1100℃‑水冷次数为10‑20次，常温介电常数：8‑11，具有良好的抗侵蚀性。
74 | CN108610067B | CN201810477442.3 | 一种高赛隆相的碳化硅制品及其制备方法 | 授权发明 | 2018-05-18 | 2021-06-15 | 中钢洛耐科技股份有限公司 | 471039河南省洛阳市涧西区西苑路1号 (河南,洛阳,涧西区) | 授权 | [0001]本发明属于耐火材料领域，尤其涉及一种以SiC、高活性单质Si粉、高活性Al粉、高活性α-Al2O3微粉为原料、焙烧过程充N2的方法制备的高赛隆相的碳化硅制品及其制备方法。 | - | 提高抗侵蚀性能¦充分固溶¦提高致密性¦分布均匀¦提高抗氧化能力 | C3071 ¦ C3546 ¦ C4320 ¦ C3079 ¦ C3089 ¦ C3074 ¦ C3073 ¦ C3072 | 本发明公开了一种高赛隆相的碳化硅制品及其制备方法。把高活性单质硅粉、高活性金属铝粉、高活性α‑氧化铝粉、碳化硅细粉预混、在球磨机内共磨25‑30分钟形成共磨粉，把碳化硅不同颗粒按级配、共磨粉、结合剂按比例称好在湿碾机混25‑30分钟，压制成坯体，在1450‑1500℃氮化烧成。本发明采用高活性的级配原料和特殊工艺方法，生产高赛隆相含量的碳化硅制品，β‑Sialon相含量可达到21‑27%。
75 | CN113651626A | CN202111128293.8 | 一种热风炉用优质硅砖及其制备方法 | 发明申请 | 2021-09-26 | - | 中钢洛耐科技股份有限公司 | 471000 河南省洛阳市涧西区西苑路1号 (河南,洛阳,涧西区) | 实质审查 | [0001]本发明属于硅砖技术领域，具体涉及一种热风炉用优质硅砖及其制备方法。 | - | 强度高¦密度高¦降低膨胀率¦荷重软化温度高¦降低孔隙率¦降低热膨胀率大的矛盾¦克服热膨胀率大的矛盾¦提高真密度¦硅含量高¦提高温度 | C3071 ¦ C3546 ¦ C4320 ¦ C3079 ¦ C3089 ¦ C3074 ¦ C3073 ¦ C3072 | 本发明公开了一种热风炉用优质硅砖。包括：60‑70重量份硅石颗粒、10‑20重量份硅石粉、5‑15重量份废硅砖，还包括矿化剂、结合剂、添加剂，矿化剂中包括6‑7重量份石灰乳、0.3‑0.8重量份氮化硅粉，结合剂为4‑10重量份，添加剂为3‑5重量份白炭黑和3‑5重量份的微硅粉。制得的产品为二氧化硅含量大于96%的优质硅砖，既具有传统96硅砖的优良常温耐压强度、荷重软化温度、残余石英，也具有传统95硅砖的热线膨胀率较小的优良特性；成品率高，废品率低，传统合格率约96%，本申请的技术方案的合格率在98%以上。
76 | CN117303873A | CN202311607532.7 | 一种用于台包转运车铝水包的抗渗复合砖及其制备方法 | 发明申请 | 2023-11-29 | 2024-07-26 | 中钢洛耐科技股份有限公司 | 471039 河南省洛阳市涧西区西苑路1号 (河南,洛阳,涧西区) | 授权 | [0001]本发明涉及耐火材料技术领域，尤其是涉及一种用于台包转运车铝水包的抗渗复合砖及其制备方法。 | 陶瓷材料生产 | 提高渗透性¦抗压强度高¦造价低¦降低损耗¦降低孔隙率¦降低加热能耗¦不易粘铝¦减少工作量¦降低使用成本¦提高运输效率¦减少清理¦成本低¦避免粘附¦降低能耗¦提高保温效果¦延长使用寿命¦提高效率¦减少粘附 | C3071 ¦ C3546 ¦ C4320 ¦ C3079 ¦ C3089 ¦ C3074 ¦ C3073 ¦ C3072 ¦ C2659 | 一种用于台包转运车铝水包的抗渗复合砖及其制备方法，按质量份含以下组分：3‑1mm致密刚玉30‑40份、1‑0mm致密刚玉15‑25份、氧化铝超微粉20‑30份、黏土5‑10份、结合剂4‑6份。本发明通过采用特定质量比例搭配的结合剂配合独特的烧制温度曲线，大幅降低了气孔率，显著提升砖体耐压强度和抗铝液渗透能力，并使用镁盐配制的盐水，对砖体进行高压真空浸盐处理，使砖体表面形成二次保护膜，能够有效阻止铝水的粘附，本发明抗铝渗透性更好，表面更不易粘铝，每年需要清理的次数较传统高铝砖降低60%，同时相较于氮化硅结合碳化硅砖导热系数更低，保温性能好，且与氮化硅结合碳化硅砖相比，加热能耗也大幅降低，造价也更为便宜。
77 | CN220972736U | CN202420729356.8 | 一种型砂结构 | 实用新型 | 2024-04-10 | 2024-05-17 | 中钢洛耐科技股份有限公司 ¦ 中国核电工程有限公司 | 471039河南省洛阳市涧西区西苑路1号 (河南,洛阳,涧西区) | 授权 | [0001]本实用新型属于电熔耐火材料制造技术领域，特别是关于一种型砂结构。 | 辅助成型设备 | 提高整体性¦避免侵蚀¦提高质量稳定性 | C3515 | 本实用新型公开了一种型砂结构，包括砖体砂型和冒口，所述冒口设置在所述砖体砂型顶部，所述冒口和砖体砂型构成上部为开口的中空一体结构，所述冒口和砖体砂型的内侧面均设置有抗冲击层，所述抗冲击层为氧化锆层。与现有技术相比，根据本实用新型的型砂结构，在浇铸过程中，冒口和砖体砂型的内侧面的抗冲击层可抵抗电熔铬锆刚玉熔液流股的冲刷，避免冒口和砖体砂型被冲蚀，避免石英砂混入铸型造成铸型气泡缺陷及废品。
78 | CN117303873B | CN202311607532.7 | 一种用于台包转运车铝水包的抗渗复合砖及其制备方法 | 授权发明 | 2023-11-29 | 2024-07-26 | 中钢洛耐科技股份有限公司 | 471039 河南省洛阳市涧西区西苑路1号 (河南,洛阳,涧西区) | 授权 | [0001]本发明涉及耐火材料技术领域，尤其是涉及一种用于台包转运车铝水包的抗渗复合砖及其制备方法。 | 陶瓷材料生产 | 造价低¦降低损耗¦降低孔隙率¦降低加热能耗¦不易粘铝¦减少工作量¦降低使用成本¦减少清理¦成本低¦避免粘附¦降低能耗¦提高保温效果¦延长使用寿命¦提高效率¦减少粘附 | C3071 ¦ C3546 ¦ C4320 ¦ C3079 ¦ C3089 ¦ C3074 ¦ C3073 ¦ C3072 ¦ C2659 | 一种用于台包转运车铝水包的抗渗复合砖及其制备方法，按质量份含以下组分：3‑1mm致密刚玉30‑40份、1‑0mm致密刚玉15‑25份、氧化铝超微粉20‑30份、黏土5‑10份、结合剂4‑6份。本发明通过采用特定质量比例搭配的结合剂配合独特的烧制温度曲线，大幅降低了气孔率，显著提升砖体耐压强度和抗铝液渗透能力，并使用镁盐配制的盐水，对砖体进行高压真空浸盐处理，使砖体表面形成二次保护膜，能够有效阻止铝水的粘附，本发明抗铝渗透性更好，表面更不易粘铝，每年需要清理的次数较传统高铝砖降低60%，同时相较于氮化硅结合碳化硅砖导热系数更低，保温性能好，且与氮化硅结合碳化硅砖相比，加热能耗也大幅降低，造价也更为便宜。
79 | CN1796028A | CN200410060355.6 | 特钢连铸用防堵浸入式水口 | 发明申请 | 2004-12-24 | - | 中钢集团洛阳耐火材料研究院 | 471039 河南省洛阳市涧西区西苑路43号 (河南,洛阳,涧西区) | 撤回-视为撤回 | [0001]本发明属于连铸用功能耐火材料，涉及一种特钢连铸用防堵浸入式水口，特别适用于特钢连铸中防止水口的结瘤和堵塞。 | 铸造熔融物容器 | 延长光滑时间¦避免或减少堵塞¦避免堵塞¦避免沉积¦解决堵塞¦抑制反应性¦降低反应程度 | C3423 | 本发明属于连铸用功能耐火材料。提出的特钢连铸用防堵浸入式水口具有Al2O3－C材质的本体(1)和ZrO2－C材质渣线(2)；具有一不含碳的防堵内衬(3)，该防堵内衬材质为不含碳的氧化物和非氧化物复合材料，氧化物为刚玉，尖晶石；非氧化物为氮化物，氮化物为氮化硅、氮化铝、氮化硼，氧化物的用量为75～95wt％，非氧化物的用量为5～25wt％。本发明提出的防堵浸入式水口降低了水口内衬和含CaO夹杂物的反应程度，实际应用时，解决了特钢连铸过程中的水口堵塞现象。
80 | CN103058708B | CN201310004557.8 | 一种低热导率氮化硅结合碳化硅多孔陶瓷的制备方法 | 授权发明 | 2013-01-07 | 2014-06-04 | 中钢集团洛阳耐火材料研究院有限公司 | 471039 河南省洛阳市涧西区西苑路43号 (河南,洛阳,涧西区) | 授权 | [0001]本发明涉及一种低热导率氮化硅结合碳化硅多孔陶瓷的制备方法，更确切地说涉及一种首先以凝胶注模工艺结合发泡法制备硅/碳化硅多孔坯体，然后经氮化烧结最终得到氮化硅结合碳化硅多孔陶瓷的制备方法，属于多孔陶瓷制备领域。 | 陶瓷制品 | 足够空隙空间¦提高耐腐蚀性¦密度小¦提高抗侵蚀性能¦降低损耗¦热导率低 | C3071 ¦ C3546 ¦ C3079 ¦ C3024 ¦ C3089 ¦ C3022 ¦ C3032 ¦ C3021 ¦ C3031 ¦ C3074 ¦ C3073 ¦ C3072 | 本发明涉及一种低热导率氮化硅结合碳化硅多孔陶瓷的制备方法，其制备工艺可按照如下步骤实现：（1）将陶瓷粉体、水、分散剂和用于凝胶注模成型的单体、交联剂球磨混合得到均匀的浆料；（2）在浆料中加入适量发泡剂，将浆料机械搅拌得到泡沫浆料，向泡沫浆料中依次加入适量引发剂和催化剂，并快速浇注于模具中；（3）浆料固化后，脱模得到坯体，坯体先后在恒温恒湿箱和普通烘箱中干燥；（4）干燥后的坯体先后在空气气氛炉内进行排胶和在氮气气氛炉内进行烧结，最终得到氮化硅结合碳化硅多孔陶瓷。本发明的特点是利用发泡工艺使坯体成型后在内部保留足够的空隙空间，再结合硅在氮化时所产生的纤维结构，所制备的产品具有低密度和超低热导率，而且耐腐蚀性能优良，可用于节能铝电解槽外围保温材料。
81 | CN102050625B | CN201010531023.7 | 一种赛隆-石墨复合碳化硅材料及其制备方法 | 授权发明 | 2010-10-28 | 2013-03-06 | 中钢集团洛阳耐火材料研究院有限公司 | 471039 河南省洛阳市涧西区西苑路43号 (河南,洛阳,涧西区) | 未缴年费 | [0001]本发明涉及高炉炉衬耐火材料，具体涉及一种赛隆-石墨复合碳化硅材料及其制备方法，所述赛隆-石墨复合碳化硅材料是用于高炉炉腰、炉身和炉腹等部位的关键耐火材料。 | - | 降低性能要求¦低弹性模量¦减少接合处¦承受高温强度高¦线膨胀系数小¦减少工作量¦降低密封性¦降低复杂性¦常规性能下降¦提高抗氧化能力¦降低生产成本¦适合大规模生产¦提高抗碱侵蚀性能¦提高工作效率¦降低要求¦使用方便¦提高导热性能¦提高耐磨性¦提高整体性¦延长使用寿命¦易于大规模生产¦提高抗热震性能¦减少种类 | C3071 ¦ C3546 ¦ C4320 ¦ C3079 ¦ C3089 ¦ C3074 ¦ C3073 ¦ C3072 ¦ C2659 | 本发明涉及一种赛隆-石墨复合碳化硅材料及其制备方法，属于耐火材料技术领域。是以硅粉、铝粉、氧化铝粉、鳞片石墨和碳化硅粗、中、细颗粒作原料，在0.1MPa氮气气氛条件于1450～1550℃制备了赛隆-石墨复合碳化硅材料。该材料具有良好抗热震性、抗侵蚀和抗氧化性，可以取代高炉炉身中上部β-SiAlON-SiC和石墨交替砌筑的结构，并且由于会减少施工过程中材料的种类，将大大减少炉体砌筑工人的工作量，提高工作效率，降低生产成本，还可以减少由于交替砌筑产生的炉体砌缝，改善炉体的整体性，提高高炉的使用寿命。
82 | CN107140996A | CN201710347258.2 | 一种碳化硅‑石墨升液管及制备方法 | 发明申请 | 2017-05-17 | 2020-10-02 | 中钢集团洛阳耐火材料研究院有限公司 | 471039 河南省洛阳市涧西区西苑路43号 (河南,洛阳,涧西区) | 授权 | [0001]本发明属于耐火材料技术领域，主要涉及一种碳化硅-石墨升液管及其制备方法。 | - | 孔隙率高¦成本低¦高致密熟坯¦增加支链¦提高致密性¦提高气密性¦提高抗热震性能¦提高抗氧化能力¦降低生产成本 | C3071 ¦ C3546 ¦ C4320 ¦ C3079 ¦ C3089 ¦ C3074 ¦ C3073 ¦ C3072 | 本发明属于耐火材料技术领域，主要涉及一种碳化硅‑石墨升液管及制备方法。其特征在于：将碳化硅、石墨两种低膨胀性且难烧结的材料利用酚醛树脂粉结合剂，糠醛作为溶剂，并引入金属硅、碳化硼、硼玻璃粉，在高速混料器中混炼，并控制坯料合适的挥发份，在液压机中高压成型，氮气氛炉内热处理制成。该升液管的主要特点是热震性能好，高致密(显气孔率3%以下），可以有效满足低压铸造行业对升液管的使用要求，可代替目前使用普遍的铸造效率低的铸铁升液管，以及氮化硅结合碳化硅或钛酸铝材质等高性能但造价昂贵的升液管。
83 | CN102515766A | CN201110338396.7 | 一种导热系数可调的铝电解槽侧衬材料 | 发明申请 | 2011-11-01 | 2014-01-08 | 中钢集团洛阳耐火材料研究院有限公司 | 471039 河南省洛阳市涧西区西苑路43号 (河南,洛阳,涧西区) | 授权 | [0001]本发明涉及铝电解槽侧衬材料，具体涉及一种导热系数可调的铝电解槽侧衬材料。 | - | 导热系数低¦减少散热¦降低能耗¦保持侵蚀性能¦达到节能减排的效果 | C3071 ¦ C3546 ¦ C4320 ¦ C3079 ¦ C3089 ¦ C3074 ¦ C3073 ¦ C3072 ¦ C2659 | 本发明涉及铝电解槽侧衬材料，涉及的一种导热系数可调的铝电解槽侧衬材料，为氮化硅结合碳化硅材料复合赛隆结合氧化铝空心球材料；以氮化硅结合碳化硅材料为工作面，以赛隆结合氧化铝空心球为保温层，根据氮化硅结合碳化硅材料、赛隆结合氧化铝空心球材料厚度的改变调节导热系数；充分利用氮化硅结合碳化硅材料的优异的抗冰晶石侵蚀性能以及赛隆结合氧化铝空心球的低导热性能，将氮化硅结合碳化硅材料和赛隆结合氧化铝空心球材料制备时一体成型，整体烧成，得到一种既有良好的抗冰晶石侵蚀性能又有较低的导热系数并且可调的氮化硅结合碳化硅复合赛隆结合氧化铝空心球材料。
84 | CN102010179A | CN201010596188.2 | 一种含有纤维的二氧化硅气凝胶复合隔热材料的制备方法 | 发明申请 | 2010-12-20 | 2013-05-22 | 中钢集团洛阳耐火材料研究院有限公司 | 471039 河南省洛阳市涧西区西苑路43号 (河南,洛阳,涧西区) | 授权 ¦ 许可 | [0001]本发明涉及一种含有纤维的二氧化硅气凝胶复合隔热材料的制备方法，属于隔热材料领域。 | - | 提高隔热性能¦强度高¦降低工艺复杂性¦机械强度高¦制造方便¦避免超临界干燥¦良好绝热性能¦易于大规模生产¦混合均匀¦提高耐热性¦降低生产成本¦充分混合均匀混合 | C3032 | 本发明涉及一种含有纤维的二氧化硅气凝胶复合隔热材料的制备方法。其主要特点是先通过在气凝胶前驱液中加入纤维与红外遮光剂形成复合凝胶，复合凝胶经处理得到含有纤维的二氧化硅气凝胶复合粉体；加入少量结合剂采用半干压法压制成型，经热处理得到各种形状的复合制品。本发明采取先制备复合粉体，然后半干压法成型的技术路线，易于制备形状复杂的制品，避免了高成本与高压危险的超临界干燥，易于实现批量生产；采用工业硅溶胶与工业酒精为制备二氧化硅气凝胶的主要原料，依次加入干燥控制化学添加剂、红外遮光剂、纤维，最后缓慢加入工业酒精直至凝胶，保证了所得复合粉体中纤维、红外遮光剂能够与气凝胶充分混合均匀，有利于提高材料的隔热性能，制得较高强度的轻质隔热材料。
85 | CN102010179B | CN201010596188.2 | 一种含有纤维的二氧化硅气凝胶复合隔热材料的制备方法 | 授权发明 | 2010-12-20 | 2013-05-22 | 中钢集团洛阳耐火材料研究院有限公司 | 471039 河南省洛阳市涧西区西苑路43号 (河南,洛阳,涧西区) | 授权 ¦ 许可 | [0001]本发明涉及一种含有纤维的二氧化硅气凝胶复合隔热材料的制备方法，属于隔热材料领域。 | - | 提高隔热性能¦强度高¦降低工艺复杂性¦机械强度高¦制造方便¦避免超临界干燥¦良好绝热性能¦易于大规模生产¦混合均匀¦提高耐热性¦降低生产成本¦充分混合均匀混合 | C3032 | 本发明涉及一种含有纤维的二氧化硅气凝胶复合隔热材料的制备方法。其主要特点是先通过在气凝胶前驱液中加入纤维与红外遮光剂形成复合凝胶，复合凝胶经处理得到含有纤维的二氧化硅气凝胶复合粉体；加入少量结合剂采用半干压法压制成型，经热处理得到各种形状的复合制品。本发明采取先制备复合粉体，然后半干压法成型的技术路线，易于制备形状复杂的制品，避免了高成本与高压危险的超临界干燥，易于实现批量生产；采用工业硅溶胶与工业酒精为制备二氧化硅气凝胶的主要原料，依次加入干燥控制化学添加剂、红外遮光剂、纤维，最后缓慢加入工业酒精直至凝胶，保证了所得复合粉体中纤维、红外遮光剂能够与气凝胶充分混合均匀，有利于提高材料的隔热性能，制得较高强度的轻质隔热材料。
86 | CN202377516U | CN201120375433.7 | 一种内嵌陶瓷纤维的氮化硅结合碳化硅陶瓷升液管 | 实用新型 | 2011-09-28 | 2012-08-15 | 中钢集团洛阳耐火材料研究院有限公司 | 471039 河南省洛阳市涧西区西苑路43号 (河南,洛阳,涧西区) | 未缴年费 | [0001]本实用新型属于特种陶瓷材料制备领域，主要涉及一种内嵌陶瓷纤维的氮化硅结合碳化硅陶瓷升液管，适用于在铝合金铸造行业。 | - | 温度稳定¦提高质量效率¦抑制脱落¦减少散热¦提高可靠性¦温度波动小¦起到隔热保温作用¦提高气密性¦提高质量¦提高生产效率 | C3423 | 本实用新型属于特种陶瓷材料制备领域，提出的一种内嵌陶瓷纤维的氮化硅结合碳化硅陶瓷升液管为由外管（4）与内管（1）构成的复合式结构；在由氮化硅结合碳化硅材料制成的外管内壁上具有环形凸台（5）；由氮化硅结合碳化硅陶瓷材料制成的内管的外壁上具有陶瓷纤维层（3），内管（1）和内管的外壁上所具有的陶瓷纤维层（3）位于外管（4）内，并位于外管内壁上所具有的环形凸台（5）上；并在陶瓷纤维层与外管的内壁之间具有填充层（2），将内管（1）、陶瓷纤维层（3）、外管（4）构成整体结构。本实用新型可以有效降低升液管的散热量和减缓铝合金溶液的温度波动，确保铸造产品的质量稳定，并能提高生产效率和升液管的可靠性。
87 | CN105461291A | CN201510827208.5 | 一种耐火材料高温抗折测试仪加荷用的载样板及压棒 | 发明申请 | 2015-11-25 | - | 中钢集团洛阳耐火材料研究院有限公司 | 471039 河南省洛阳市涧西区西苑路43号 (河南,洛阳,涧西区) | 驳回 | [0001]本发明属高温测试仪器部件类，涉及测试耐火材料高温力学性能试验仪施加载荷的机构，特别是涉及一种高温抗折测试仪施加载荷用的载样板及压棒。 | - | 保证准确性¦不会变形¦不会粘结¦避免反应¦检测结果准确¦延长使用寿命 | C3071 ¦ C3546 ¦ C4320 ¦ C3079 ¦ C3089 ¦ C3074 ¦ C3073 ¦ C3072 ¦ C2659 | 本发明公开了一种耐火材料高温抗折测试仪施加载荷用的载样板及压棒，其物料组成按重量百分比为：板状刚玉50～85﹪，氧化铝微粉？？5～30﹪，镁铝尖晶石7～30﹪，结合剂3～7﹪（外加）。本发明所述的物料为非硅系列，不含硅（碳化硅、氮化硅、硅灰、金属Si），故在试验过程中，即在高温、高压的条件下，不与镁质（或含镁质）试样发生作用，因而不会变形，不会粘结。所以，测试结果准确，并且载样板（5）和压棒（1）的使用寿命长。
88 | CN101708402B | CN200910227626.5 | 一种复相氮化物结合碳化硅泡沫陶瓷过滤器及其制备方法 | 授权发明 | 2009-12-24 | 2011-05-25 | 中钢集团洛阳耐火材料研究院有限公司 | 471039 河南省洛阳市涧西区西苑路43号 (河南,洛阳,涧西区) | 未缴年费 | [0001]本发明涉及熔融金属的净化，具体涉及泡沫陶瓷过滤技术，更具体的说本发明涉及一种铸铁、铸铜用复相氮化物结合碳化硅泡沫陶瓷过滤器。 | 过滤分离¦陶瓷制品 | 提高力学性能¦抗压强度高¦提高高温稳定性¦提高过滤净化效果¦热熔小¦过滤量大¦提高吸附能力¦提高过滤效果¦提高热震稳定性¦提高性能¦提高温度¦减小阻力 | C2666 ¦ C3463 ¦ C3073 | 本发明涉及一种复相氮化物结合碳化硅泡沫陶瓷过滤器及其制备方法，属于耐火材料技术领域。是以硅、碳化硅、二氧化硅、球粘土、外加剂和水制备料浆，以软质聚氨酯泡沫塑料为载体，浸渍上述料浆，制成坯料，干燥后在1400～1500℃、氮气气氛下烧结得到复相氮化物结合碳化硅泡沫陶瓷过滤器。本发明的泡沫陶瓷过滤器在铁、铜溶液中具有良好的高温稳定性，不污染合金，具有80％～90％的通孔率，对金属溶液中的氧化夹杂和熔剂夹杂有良好的过滤和吸附能力，常温耐压强度不低于2.3MPa，过滤量大，过滤净化效果好，热熔小，热震稳定性很高，1100℃～20℃水冷大于23次，使用时可不必预热。最高使用温度为1550℃。
89 | CN105330313A | CN201510899047.0 | 可重复利用的铝深加工用铸嘴材料的制备方法 | 发明申请 | 2015-12-09 | - | 中钢集团洛阳耐火材料研究院有限公司 | 471039 河南省洛阳市涧西区西苑路43号 (河南,洛阳,涧西区) | 撤回-视为撤回 | [0001]本发明涉及一种铸嘴材料的制备方法，尤其涉及一种可重复利用的铝深加工用铸嘴材料的制备方法。 | - | 降低耐材成本¦达到耐侵蚀不粘铝的性能¦提高表面质量¦实现反复利用¦提高高温性能¦提高抗铝水侵蚀特性¦改善特性¦尺寸控制精确¦降低生产成本¦方便清除¦适于连续化生产¦强度高¦尺寸小¦加工方便¦使用方便¦具有不粘铝特性¦延长使用寿命¦提高洁净度¦提高质量¦抵御侵蚀¦减少缺陷 | C3071 ¦ C3546 ¦ C4320 ¦ C3079 ¦ C3089 ¦ C3074 ¦ C3073 ¦ C3072 | 本发明涉及一种铸嘴材料的制备方法，尤其涉及一种可重复利用的铝深加工用铸嘴材料的制备方法。公开的可重复利用的铝深加工用铸嘴材料的制备方法为首先制备铸嘴材料；再在所述铸嘴材料的表面采用浸渍或喷涂或刷涂的方式进行不粘铝涂层处理，使铸嘴材料的表面具有一层不粘铝涂层；然后经过氮化处理，使铸嘴材料与不粘铝涂层相结合，形成表面具有不粘铝涂层的复合结构材料，所述的不粘铝涂层为氮化硅氮化硼复合型涂层。本发明提高了铸件质量，增加了铸嘴材料的使用寿命，并且可实现多次反复使用不发生损坏，提高了生产效率及连续作业时间，降低了成本。
90 | CN103936437B | CN201410116796.7 | 一种浇注成型大型氮化物结合碳化硅制品 | 授权发明 | 2014-03-27 | 2015-07-22 | 中钢集团洛阳耐火材料研究院有限公司 | 471039 河南省洛阳市涧西区西苑路43号 (河南,洛阳,涧西区) | 授权 | [0001]本发明属于无机非金属材料技术领域。具体涉及一种浇注成型大型氮化物结合碳化硅制品，可解决现有通过硅粉生成氮化物存在问题与不足，能够制备大型氮化物结合碳化硅制品，所制备碳化硅制品可替代现有Si3N4、Si2N2O、Sialon结合碳化硅，应用于钢铁行业高炉风口和高炉冷却壁镶砖、有色行业铝电解槽等领域。 | - | 提高力学性能¦增加接触面积¦促进生成¦熔点高¦改善粒度组成¦利于氮化¦避免氮化的局限¦杂质含量低¦废品率高¦强度高¦减少不利影响¦成本低¦不会堵塞¦降低强度¦杂质少¦提高流动性¦利于高温氮化反应¦促进异向生长 | C3071 ¦ C3546 ¦ C4320 ¦ C3079 ¦ C3089 ¦ C3074 ¦ C3073 ¦ C3072 | 本发明涉及一种浇注成型大型氮化物结合碳化硅制品。本发明以碳化硅颗粒和细粉、碳化硅微粉、二氧化硅微粉、氧化铝微粉、活性氧化镁和减水剂为粉料，以硅溶胶作为结合剂，采用振动浇注成型。成型后坯体经养护、烘干后在氮气中高温氮化处理，制得这种氮化物结合碳化硅制品。本发明通过高温氮气条件下材料中二氧化硅、碳化硅和氮气之间反应，生成氮化硅以及进一步生成其它氮化物，从而产生结合强度。解决了现有硅粉氮化生成氮化物结合碳化硅制品成本高、较易出现残硅以及不能生产大型制品等问题和不足。本发明能够制备大型氮化物结合碳化硅制品，具有成本低、性能优异等优点，所制备碳化硅制品可替代现有Si3N4、Si2N2O、Sialon结合碳化硅，应用于钢铁行业高炉风口和高炉冷却壁镶砖、有色行业铝电解槽等领域。
91 | CN107216159A | CN201710616824.5 | 一种含石英纤维的硅质干式料 | 发明申请 | 2017-07-26 | 2020-07-07 | 中钢集团洛阳耐火材料研究院有限公司 | 471039 河南省洛阳市涧西区西苑路43号 (河南,洛阳,涧西区) | 授权 | [0001]本发明属于耐火材料技术领域，主要涉及一种含石英纤维的硅质干式料。 | - | 减少不利影响¦提高高温性能¦使用方便¦延长使用寿命¦提高节能性¦降低烧结温度¦起到助烧结的作用 | C3071 ¦ C3546 ¦ C4320 ¦ C3079 ¦ C3089 ¦ C3074 ¦ C3073 ¦ C3072 | 本发明属于耐火材料技术领域，主要涉及一种含石英纤维的硅质干式料。提出的一种含石英纤维的硅质干式料，其特征在于：所述硅质干式料的原料组成及质量百分比为：石英颗粒65~75%;石英细粉15~25%；氧化硅微粉0~8%；石英纤维1~9%；其中，所述的石英纤维为起助烧结作用的助烧结剂。本发明既降低了烧结温度，又保证了硅质干式料的使用性能，提高衬体的使用寿命。
92 | CN102557710B | CN201110273488.1 | 一种具有纳米孔结构的刚玉-莫来石复相陶瓷材料的制备方法 | 授权发明 | 2011-09-15 | 2014-04-02 | 中钢集团洛阳耐火材料研究院有限公司 | 471039 河南省洛阳市涧西区西苑路43号 (河南,洛阳,涧西区) | 授权 | [0001]本发明涉及一种具有纳米孔结构的刚玉-莫来石复相陶瓷材料的制备方法，属于多孔陶瓷材料领域。 | 陶瓷制品 | 良好高温物理¦化学稳定性好¦隔热效果好¦促进催化¦工艺简单¦优化控制结构¦适用高温应用 | C3071 ¦ C3546 ¦ C3079 ¦ C3024 ¦ C3089 ¦ C3022 ¦ C3032 ¦ C3021 ¦ C3031 ¦ C3074 ¦ C3073 ¦ C3072 | 本发明涉及一种具有纳米孔结构的刚玉-莫来石复相陶瓷材料的制备方法。本发明所提出的制备方法采取首先制备正硅酸乙酯水解液，然后在水解液中分散纳米氧化铝粉体，经溶胶-凝胶、老化、溶剂置换、干燥等过程制备出铝硅复合气凝胶。并将铝硅复合气凝胶热处理得到纳米孔结构的刚玉-莫来石复相陶瓷材料。本发明的制备方法简单可行，制备出的纳米孔刚玉-莫来石复相陶瓷材料与气凝胶材料结构类似，但具有更高的使用温度，有望在高温隔热、催化剂载体等领域得到广泛的应用。
93 | CN102503508A | CN201110331274.5 | 一种氧化铝纳米多孔隔热材料的制备方法 | 发明申请 | 2011-10-27 | 2013-10-30 | 中钢集团洛阳耐火材料研究院有限公司 | 471039 河南省洛阳市涧西区西苑路43号 (河南,洛阳,涧西区) | 授权 | [0001]本发明涉及一种氧化铝纳米多孔隔热材料的制备方法，属于纳米多孔隔热材料领域。 | 陶瓷制品 | 强度高¦制造方法简单¦孔结构均匀¦隔热效果好¦适于工业化生产¦工艺简单 | C3071 ¦ C3546 ¦ C3079 ¦ C3024 ¦ C3089 ¦ C3022 ¦ C3032 ¦ C3021 ¦ C3031 ¦ C3074 ¦ C3073 ¦ C3072 | 本发明提供了一种氧化铝纳米多孔隔热材料的制备方法，属于纳米多孔隔热材料领域。工艺为：将纳米氧化铝粉体利用机械分散和化学分散结合的方法均匀分散在乙醇等有机溶剂中，配制成均匀的有机悬浮液，然后再向上述有机悬浮液中逐滴加入一定量配制好的凝胶剂，加入一定配比的催化剂，使得凝胶剂发生缩聚反应，体系凝胶。所得湿凝胶经静置老化、无水乙醇溶剂置换后，在常压或者超临界条件下干燥即可得到氧化铝的气凝胶隔热材料。本发明的优点在于：制备方法简单可行，制备出的纳米多孔材料强度大、孔结构均匀、隔热性能好以及可以在1100℃使用。
94 | CN1814574A | CN200610017481.2 | 一种氮窑用轻质复合不烧砖及其制备方法 | 发明申请 | 2006-03-01 | 2008-06-04 | 中钢集团洛阳耐火材料研究院有限公司 | 471039 河南省洛阳市涧西区西苑路43号 (河南,洛阳,涧西区) | 未缴年费 ¦ 许可 | [0001]本发明属于一种轻质耐火材料制品，主要涉及一种氮窑用轻质复合不烧砖及其制备方法。 | - | 避免能耗¦提高耐高温性能¦强度高¦节省体力¦延长使用寿命¦提高抗热震性能¦降低制砖能耗 | C3071 ¦ C3546 ¦ C4320 ¦ C3079 ¦ C3089 ¦ C3074 ¦ C3073 ¦ C3072 | 本发明公开了一种氮窑用轻质复合不烧砖及其制备方法，不烧砖分为工作层和本体层，工作层占1/4～1/2，本体层占1/2～3/4，工作层由40～50％的轻质骨料、2～10％的硅细粉和44～54％的煅烧氧化铝微粉、0.3～1％纸浆粉组成；本体层由40～50％轻质骨料、50～60％煅烧氧化铝微粉、0.3～1％纸浆粉组成；在本体层和工作层原料中，外加结合剂，加入量为10～18％。所述的轻质复合不烧砖在成型加料时，先用隔板隔开，分别加入工作层和本体层的泥料，加料后抽出隔板，采用震动加压或机压成型，坯体经150～250℃低温烘烤即可。该轻质不烧砖在使用中，工作层中的硅细粉在高温下与氮气形成硅的非氧化物，如氮化硅等，由此提高轻质砖的抗热震性、高低温结合强度。
95 | CN103936437A | CN201410116796.7 | 一种浇注成型大型氮化物结合碳化硅制品 | 发明申请 | 2014-03-27 | 2015-07-22 | 中钢集团洛阳耐火材料研究院有限公司 | 471039 河南省洛阳市涧西区西苑路43号 (河南,洛阳,涧西区) | 授权 | [0001]本发明属于无机非金属材料技术领域。具体涉及一种浇注成型大型氮化物结合碳化硅制品，可解决现有通过硅粉生成氮化物存在问题与不足，能够制备大型氮化物结合碳化硅制品，所制备碳化硅制品可替代现有Si3N4、Si2N2O、Sialon结合碳化硅，应用于钢铁行业高炉风口和高炉冷却壁镶砖、有色行业铝电解槽等领域。 | - | 提高力学性能¦增加接触面积¦促进生成¦熔点高¦改善粒度组成¦利于氮化¦杂质含量低¦废品率高¦强度高¦减少不利影响¦成本低¦不会堵塞¦降低强度¦杂质少¦提高流动性¦利于高温氮化反应¦避免残硅问题¦促进异向生长 | C3071 ¦ C3546 ¦ C4320 ¦ C3079 ¦ C3089 ¦ C3074 ¦ C3073 ¦ C3072 | 本发明涉及一种浇注成型大型氮化物结合碳化硅制品。本发明以碳化硅颗粒和细粉、碳化硅微粉、二氧化硅微粉、氧化铝微粉、活性氧化镁和减水剂为粉料，以硅溶胶作为结合剂，采用振动浇注成型。成型后坯体经养护、烘干后在氮气中高温氮化处理，制得这种氮化物结合碳化硅制品。本发明通过高温氮气条件下材料中二氧化硅、碳化硅和氮气之间反应，生成氮化硅以及进一步生成其它氮化物，从而产生结合强度。解决了现有硅粉氮化生成氮化物结合碳化硅制品成本高、较易出现残硅以及不能生产大型制品等问题和不足。本发明能够制备大型氮化物结合碳化硅制品，具有成本低、性能优异等优点，所制备碳化硅制品可替代现有Si3N4、Si2N2O、Sialon结合碳化硅，应用于钢铁行业高炉风口和高炉冷却壁镶砖、有色行业铝电解槽等领域。
96 | CN102557710A | CN201110273488.1 | 一种具有纳米孔结构的刚玉-莫来石复相陶瓷材料的制备方法 | 发明申请 | 2011-09-15 | 2014-04-02 | 中钢集团洛阳耐火材料研究院有限公司 | 471039 河南省洛阳市涧西区西苑路43号 (河南,洛阳,涧西区) | 授权 | [0001]本发明涉及一种具有纳米孔结构的刚玉-莫来石复相陶瓷材料的制备方法，属于多孔陶瓷材料领域。 | 陶瓷制品 | 良好高温物理¦化学稳定性好¦隔热效果好¦促进催化¦工艺简单¦优化控制结构 | C3071 ¦ C3546 ¦ C3079 ¦ C3024 ¦ C3089 ¦ C3022 ¦ C3032 ¦ C3021 ¦ C3031 ¦ C3074 ¦ C3073 ¦ C3072 | 本发明涉及一种具有纳米孔结构的刚玉-莫来石复相陶瓷材料的制备方法。本发明所提出的制备方法采取首先制备正硅酸乙酯水解液，然后在水解液中分散纳米氧化铝粉体，经溶胶-凝胶、老化、溶剂置换、干燥等过程制备出铝硅复合气凝胶。并将铝硅复合气凝胶热处理得到纳米孔结构的刚玉-莫来石复相陶瓷材料。本发明的制备方法简单可行，制备出的纳米孔刚玉-莫来石复相陶瓷材料与气凝胶材料结构类似，但具有更高的使用温度，有望在高温隔热、催化剂载体等领域得到广泛的应用。
97 | CN101708402A | CN200910227626.5 | 一种复相氮化物结合碳化硅泡沫陶瓷过滤器及其制备方法 | 发明申请 | 2009-12-24 | 2011-05-25 | 中钢集团洛阳耐火材料研究院有限公司 | 471039 河南省洛阳市涧西区西苑路43号 (河南,洛阳,涧西区) | 未缴年费 | [0001]本发明涉及熔融金属的净化，具体涉及泡沫陶瓷过滤技术，更具体的说本发明涉及一种铸铁、铸铜用复相氮化物结合碳化硅泡沫陶瓷过滤器。 | 过滤分离¦陶瓷制品 | 提高力学性能¦抗压强度高¦提高高温稳定性¦提高过滤净化效果¦热熔小¦过滤量大¦提高吸附能力¦提高过滤效果¦提高热震稳定性¦提高温度¦减小阻力 | C2666 ¦ C3463 ¦ C3073 | 本发明涉及一种复相氮化物结合碳化硅泡沫陶瓷过滤器及其制备方法，属于耐火材料技术领域。是以硅、碳化硅、二氧化硅、球粘土、外加剂和水制备料浆，以软质聚氨脂泡沫塑料为载体，浸渍上述料浆，制成坯料，干燥后在1400～1500℃、氮气气氛下烧结得到复相氮化物结合碳化硅泡沫陶瓷过滤器。本发明的泡沫陶瓷过滤器在铁、铜溶液中具有良好的高温稳定性，不污染合金，具有80％～90％的通孔率，对金属溶液中的氧化夹杂和熔剂夹杂有良好的过滤和吸附能力，常温耐压强度不低于2.3MPa，过滤量大，过滤净化效果好，热熔小，热震稳定性很高，1100℃～20℃水冷大于23次，使用时可不必预热，最高使用温度为1550℃。
98 | CN105801122A | CN201610114077.0 | 一种梯度孔结构碳化硅基多孔陶瓷的制备方法 | 发明申请 | 2016-03-01 | 2019-04-12 | 中钢集团洛阳耐火材料研究院有限公司 | 471039 河南省洛阳市涧西区西苑路43号 (河南,洛阳,涧西区) | 授权 | [0001]本发明属于多孔陶瓷材料的制备技术领域，具体涉及一种梯度孔结构碳化硅基多孔陶瓷的制备方法。 | 陶瓷制品 | 提高耐用性¦降低透气性¦去除率高¦有效拦截¦提高过滤效率¦提高透气性¦不降低使用性能¦减轻压力 | C3071 ¦ C3546 ¦ C4320 ¦ C3079 ¦ C3089 ¦ C3074 ¦ C3073 ¦ C3072 ¦ C2659 | 本发明属于多孔陶瓷材料的制备领域，具体涉及一种梯度孔结构碳化硅基多孔陶瓷的制备方法。提出的一种梯度孔结构碳化硅基多孔陶瓷的制备方法=采用碳化硅多孔陶瓷作为基体，在碳化硅多孔陶瓷的表面涂覆一层孔径小于碳化硅多孔陶瓷孔径的纳米级氮化硅晶须，形成由内向外孔径逐渐变大的梯度孔结构碳化硅基多孔陶瓷，包括有碳化硅多孔陶瓷的预处理、硅浆的制备、硅浆在碳化硅多孔陶瓷表面的涂覆和气氛烧结四个过程。本发明通过在碳化硅多孔陶瓷的表面涂覆一层孔径小于碳化硅多孔陶瓷孔径的纳米级氮化硅晶须，形成由内向外孔径逐渐变大的梯度孔结构碳化硅基多孔陶瓷，在不降低过滤元件使用性能的前提下提高其耐用性。
99 | CN203159727U | CN201320006184.3 | 一种具有较低导热系数的铝电解槽侧衬砖 | 实用新型 | 2013-01-07 | 2013-08-28 | 中钢集团洛阳耐火材料研究院有限公司 | 471039 河南省洛阳市涧西区西苑路43号 (河南,洛阳,涧西区) | 期限届满 | [0001]本实用新型涉及铝电解槽侧衬用耐火材料，具体涉及一种具有较低导热数的铝电解槽侧衬砖。 | - | 降低侵蚀程度¦提高能量效率¦减少散热¦提高稳定性¦侵蚀能力保证¦避免直接侵蚀¦延长使用寿命¦制作快速¦廉价制造¦保证使用寿命 | C3516 | 本实用新型属于耐火材料技术领域。提出一种具有较低导热系数的铝电解槽侧衬砖，提出的一种具有较低导热系数的铝电解槽侧衬砖，由较高导热系数的氮化硅结合碳化硅耐火砖和低导热的硅酸铝耐火纤维板组合而成。氮化硅结合碳化硅砖非工作面侧带有一个高度为10～20mm的空腔，空腔内填充硅酸铝纤维耐火板。所述铝电解槽侧衬砖1000℃的导热系数不高于1.5W·(m·K)-1。所述铝电解槽侧衬砖中，硅酸铝耐火纤维板被氮化硅结合碳化硅耐火砖所包裹，避免了含氟、钠等有害元素气相介质的直接侵蚀，所述铝电解槽侧衬砖的使用寿命可与底部阴极寿命同步。所述铝电解槽侧衬砖既具有良好的抗冰晶石熔体侵蚀性能，又具有较低的导热系数。
100 | CN103058708A | CN201310004557.8 | 一种低热导率氮化硅结合碳化硅多孔陶瓷的制备方法 | 发明申请 | 2013-01-07 | 2014-06-04 | 中钢集团洛阳耐火材料研究院有限公司 | 471039 河南省洛阳市涧西区西苑路43号 (河南,洛阳,涧西区) | 授权 | [0001]本发明涉及一种低热导率氮化硅结合碳化硅多孔陶瓷的制备方法，更确切地说涉及一种首先以凝胶注模工艺结合发泡法制备硅/碳化硅多孔坯体，然后经氮化烧结最终得到氮化硅结合碳化硅多孔陶瓷的制备方法，属于多孔陶瓷制备领域。 | 陶瓷制品 | 足够空隙空间¦提高耐腐蚀性¦密度小¦降低损耗¦热导率低 | C3071 ¦ C3546 ¦ C3079 ¦ C3024 ¦ C3089 ¦ C3022 ¦ C3032 ¦ C3021 ¦ C3031 ¦ C3074 ¦ C3073 ¦ C3072 | 本发明涉及一种低热导率氮化硅结合碳化硅多孔陶瓷的制备方法，其制备工艺可按照如下步骤实现：（1）将陶瓷粉体、水、分散剂和用于凝胶注模成型的单体、交联剂球磨混合得到均匀的浆料；（2）在浆料中加入适量发泡剂，将浆料机械搅拌得到泡沫浆料，向泡沫浆料中依次加入适量引发剂和催化剂，并快速浇注于模具中；（3）浆料固化后，脱模得到坯体，坯体先后在恒温恒湿箱和普通烘箱中干燥；（4）干燥后的坯体先后在空气气氛炉内进行排胶和在氮气气氛炉内进行烧结，最终得到氮化硅结合碳化硅多孔陶瓷。本发明的特点是利用发泡工艺使坯体成型后在内部保留足够的空隙空间，再结合硅在氮化时所产生的纤维结构，所制备的产品具有低密度和超低热导率，而且耐腐蚀性能优良，可用于节能铝电解槽外围保温材料。
101 | CN102515766B | CN201110338396.7 | 一种导热系数可调的铝电解槽侧衬材料 | 授权发明 | 2011-11-01 | 2014-01-08 | 中钢集团洛阳耐火材料研究院有限公司 | 471039 河南省洛阳市涧西区西苑路43号 (河南,洛阳,涧西区) | 授权 | [0001]本发明涉及铝电解槽侧衬材料，具体涉及一种导热系数可调的铝电解槽侧衬材料。 | - | 导热系数低¦减少散热¦降低能耗¦适应不同需求¦保持侵蚀性能¦达到节能减排的效果 | C3071 ¦ C3546 ¦ C4320 ¦ C3079 ¦ C3089 ¦ C3074 ¦ C3073 ¦ C3072 ¦ C2659 | 本发明涉及铝电解槽侧衬材料，涉及的一种导热系数可调的铝电解槽侧衬材料，为氮化硅结合碳化硅材料复合赛隆结合氧化铝空心球材料；以氮化硅结合碳化硅材料为工作面，以赛隆结合氧化铝空心球为保温层，根据氮化硅结合碳化硅材料、赛隆结合氧化铝空心球材料厚度的改变调节导热系数；充分利用氮化硅结合碳化硅材料的优异的抗冰晶石侵蚀性能以及赛隆结合氧化铝空心球的低导热性能，将氮化硅结合碳化硅材料和赛隆结合氧化铝空心球材料制备时一体成型，整体烧成，得到一种既有良好的抗冰晶石侵蚀性能又有较低的导热系数并且可调的氮化硅结合碳化硅复合赛隆结合氧化铝空心球材料。
102 | CN103867133A | CN201410116806.7 | 一种保持持续破碎能力的自锐孕镶人造金刚石钻头 | 发明申请 | 2014-03-27 | - | 中钢集团洛阳耐火材料研究院有限公司 | 471039 河南省洛阳市涧西区西苑路43号 (河南,洛阳,涧西区) | 撤回-视为撤回 | [0001]本发明涉及地质勘探取芯用工具，具体涉及一种保持持续破碎能力的自锐孕镶人造金刚石钻头。 | 钻头 | 延长寿命¦降低强度¦不易脱落¦解决打滑¦合理出刃¦延长工作时间¦延长使用寿命¦促进新陈代谢¦提高钻孔效率 | C3513 ¦ C3512 ¦ C3511 | 本发明公开了一种保持持续破碎能力的自锐孕镶人造金刚石钻头，属地质勘探取芯工具。所述胎体工作层的胎体（1）内包镶有主、辅磨料；所述的主磨料为人造金刚石（3）；所述辅磨料为胎体中包镶的脆性自锐材料（2）；所述的脆性自锐材料（2）为易破碎且具有一定研磨能力的碳化硅、碳化钨、氮化硅、刚玉、碳化硼中的一种或两种以上磨料的混合物；所述的脆性自锐材料（2）为具有棱角的任意形状，所述的脆性自锐材料（2）贯穿胎体的整个工作层。本发明中的脆性自锐材料有序的配合金刚石共同工作，在钻进过程中破碎-脱离-研磨，持续交替作用于胎体唇面，帮助胎体中孕镶的金刚石出刃，提高钻头钻进效率。
103 | CN105541355A | CN201510981968.1 | 一种耐铝水侵蚀并具有不粘铝特性的制备 | 发明申请 | 2015-12-24 | 2019-04-12 | 中钢集团洛阳耐火材料研究院有限公司 | 471039 河南省洛阳市涧西区西苑路43号 (河南,洛阳,涧西区) | 授权 | [0001]本发明涉及一种铸嘴材料的制备方法，尤其涉及一种耐铝水侵蚀并具有不粘铝特性铸嘴材料的制备。 | - | 提高抗弯强度¦提高抗侵蚀性能¦良好不粘性¦改善特性¦尺寸控制精确¦延长连续工作时间¦提高生产效率¦提高质量效率¦强度高¦加工方便¦延长使用寿命¦实现高温稳定性¦提高质量¦抵御侵蚀 | C3071 ¦ C3546 ¦ C4320 ¦ C3079 ¦ C3089 ¦ C3074 ¦ C3073 ¦ C3072 | 本发明涉及一种铸嘴材料的制备方法，公开一种耐铝水侵蚀并具有不粘铝特性铸嘴材料的制备。公开的一种耐铝水侵蚀并具有不粘铝特性铸嘴材料的制备，铸嘴材料以陶瓷纤维作为主要原料，并添加有填料、有机粘接剂和钡盐、无机结合剂；将上述陶瓷纤维、填料、钡盐、有机粘接剂、无机结合剂以一定的比例混合放入搅拌器内，并加溶剂搅拌，制备成混合均匀的水性分散体；通过多方位真空自吸式压力机排出多余的水分、压制成型；将压制成型的坯体干燥后进行烧结；将烧成后的铸嘴材料放置在的六方氮化硼溶液进行浸泡，取出、干燥后制成具有耐铝水侵蚀不挂铝的铸嘴材料。本发明使铸嘴材料从表面至内部均有抗铝水侵蚀特性。
104 | CN105272265A | CN201510804843.1 | 一种含钒的高抗氧化氮化物结合碳化硅材料及其制备方法 | 发明申请 | 2015-11-20 | - | 中钢集团洛阳耐火材料研究院有限公司 | 471039 河南省洛阳市涧西区西苑路43号 (河南,洛阳,涧西区) | 撤回-视为撤回 | [0001]本发明属于耐火材料制备技术领域，主要涉及一种含钒的高抗氧化性氮化物结合碳化硅材料及其制备方法。 | - | 减少质量问题¦延长使用寿命¦提高抗氧化能力¦减少体积 | C3071 ¦ C3546 ¦ C4320 ¦ C3079 ¦ C3089 ¦ C3074 ¦ C3073 ¦ C3072 ¦ C2659 | 本发明属于耐火材料制备技术领域，主要涉及一种含钒的高抗氧化性氮化物结合碳化硅材料及其制备方法。提出的含钒的高抗氧化性氮化物结合碳化硅材料，高抗氧化性氮化物结合碳化硅材料的原料包含有金属硅粉、碳化硅颗粒、碳化硅细粉、硅微粉；所述高抗氧化性氮化物结合碳化硅材料的原料还包括有钒添加剂；钒添加剂为V2O5、VCl4、VFe合金中的一种或几种的混合；钒添加剂的加入量为0.1~3%。钒添加剂充分分散在原料里，经混炼、成型、干燥、烧成制成一种高抗氧化性氮化物结合碳化硅制品。本发明能够抵御氧化造成的大幅增重以及体积膨胀，防止由此引起的材料破坏，延长了使用寿命。
105 | CN105503200A | CN201610017099.5 | 一种氮化硅纤维过滤材料的制备方法 | 发明申请 | 2016-01-12 | - | 中钢集团洛阳耐火材料研究院有限公司 | 471039 河南省洛阳市涧西区西苑路43号 (河南,洛阳,涧西区) | 驳回 | [0001]本发明属于过滤材料制备技术领域，具体涉及一种氮化硅纤维过滤材料的制备方法。 | - | 节省体力¦提高耐腐蚀性¦工艺简单成熟¦不存在脱落问题¦气体渗透率低¦有效过滤¦易于实现¦降低烧结温度¦降低生产成本¦耐腐蚀性降低¦强度高¦实现再生使用¦成本低¦易于控制¦提高气体渗透性能¦提高过滤效果¦延长使用寿命¦提高性能¦提高抗热震性能¦利于反吹清洗 | C3071 ¦ C3546 ¦ C4320 ¦ C3079 ¦ C3089 ¦ C3074 ¦ C3073 ¦ C3072 ¦ C2659 | 本发明属于过滤材料领域，公开一种氮化硅纤维过滤材料的制备方法，公开的一种氮化硅纤维过滤材料的制备方法将聚氨酯泡沫浸渍于含有氮化助剂的金属硅浆料中，将浸渍有金属硅浆料的聚氨酯泡沫干燥后放在氮化炉中进行氮化烧结，使金属硅在氮化助剂的作用下转变为α相纤维结构的氮化硅材料，从而得到氮化硅纤维过滤材料。本发明具有高气体渗透率、高强度、高的耐腐蚀性以及优秀的抗热震性，并具有原料便宜、工艺简单、成本低的优点。
106 | CN105645998A | CN201610017098.0 | 一种低热导率氮化硅隔热材料的制备方法 | 发明申请 | 2016-01-12 | - | 中钢集团洛阳耐火材料研究院有限公司 | 471039河南省洛阳市涧西区西苑路43号 (河南,洛阳,涧西区) | 撤回-视为撤回 | [0001]本发明属于轻质隔热材料领域，具体涉及一种低热导率氮化硅隔热材料的制备方法。 | 陶瓷制品 | 强度高¦成本低¦工艺简单成熟¦阻止传递¦提高侵蚀能力¦易于实现¦降低使用成本¦优异抗冰晶石侵蚀性¦提高耐压能力¦提高抗热震性能¦热导率低¦降低生产成本 | C3071 ¦ C3546 ¦ C3079 ¦ C3024 ¦ C3089 ¦ C3022 ¦ C3032 ¦ C3021 ¦ C3031 ¦ C3074 ¦ C3073 ¦ C3072 | 本发明属于轻质隔热材料领域，具体涉及一种低热导率氮化硅隔热材料的制备方法。公开的一种低热导率氮化硅隔热材料的制备方法以金属硅粉和阻碍热量传递的遮光剂为主要原料，并引入大量气孔，之后在氮化助剂作用下进行氮化，使金属硅转变为α相氮化硅纤维，纤维间弥散分布着遮光剂颗粒，形成一种低热导率氮化硅隔热材料。本发明添加氮化助剂促使金属硅转化为α相氮化硅纤维，纤维结构互相交织，使其具有较高强度和优异的热震性；氮化硅材质使其具有优异的抗冰晶石侵蚀性，可用于新型节能铝电解槽；本发明添加具有阻碍热量传递作用的遮光剂细粉，使其弥散分布于纤维中，阻碍热量在纤维间的传递，大大降低隔热材料的热导率。
107 | CN202779701U | CN201220432100.8 | 一种复合结构的氮化硅结合碳化硅陶瓷升液管 | 实用新型 | 2012-08-29 | 2013-03-13 | 中钢集团洛阳耐火材料研究院有限公司 | 471039河南省洛阳市涧西区西苑路43号 (河南,洛阳,涧西区) | 未缴年费 | [0001]本实用新型属于特种陶瓷材料的制备技术领域，主要涉及一种复合结构的氮化硅结合碳化硅陶瓷升液管。 | - | 保证气密性¦价格低廉¦不易侵蚀¦成本低¦提高热稳定性¦延长使用寿命¦提高气密性¦提高生产效率 | C3423 | 本实用新型属于特种陶瓷材料的制备技术领域，提出一种复合结构的氮化硅结合碳化硅陶瓷升液管。所提出的一种复合结构的氮化硅结合碳化硅陶瓷升液管为由有外管（1）、内管（4）构成的复合结构；所述的内管（4）与外管（1）之间设置有玻璃管（3），并在所述玻璃管（3）与外管（1）之间、玻璃管（3）与内管（4）之间设置由耐火材料的浇注物构成的填充层（2）；所述的内管（4）、外管（1）、玻璃管（3）之间通过填充层（2）粘结为一体构成复合结构的氮化硅结合碳化硅陶瓷升液管。本实用新型夹层材料既降低了成本，又保证了升液管的气密性，具有成本低，价格低廉，热稳定性好，不易被铝合金熔液侵蚀的特点。
108 | CN105541311A | CN201510899188.2 | 多晶硅铸锭用氮化硅结合熔融石英坩埚的制备方法 | 发明申请 | 2015-12-09 | 2018-11-13 | 中钢集团洛阳耐火材料研究院有限公司 | 471039 河南省洛阳市涧西区西苑路43号 (河南,洛阳,涧西区) | 授权 | [0001]本发明涉及无机非金属材料技术领域，具体涉及一种多晶硅铸锭用氮化硅结合熔融石英坩埚的制备方法。 | 多晶材料生长¦单晶生长 | 降低含量¦提高成品率¦使用方便¦满足冶金的要求¦提高热震稳定性¦提高性能¦提高高温强度¦结构均匀¦降低生产成本 | C3071 ¦ C3546 ¦ C4320 ¦ C3079 ¦ C3089 ¦ C3074 ¦ C3073 ¦ C3072 ¦ C2659 | 本发明涉及无机非金属材料领域，是一种多晶硅铸锭应氮化硅结合熔融石英坩埚的制备方法，采用原位固化成型工艺、氮化烧成制备氮化硅结合熔融石英坩埚，该方案选用一定粒度和纯度的粉料做原料，配制含有有机单体、交联剂、水和粉体的悬浮浆料，加入适量引发剂，搅拌均匀，对料浆除气处理，倒入石膏模具中，静置固化，坯体干燥养护，在氮气气氛下烧成得到制品。该方法制得的坩埚，具有材料内部结构均一，抗热震稳定性好、高温强度优异，使用稳定性好，使用寿命长等优点。
109 | CN102503508B | CN201110331274.5 | 一种氧化铝纳米多孔隔热材料的制备方法 | 授权发明 | 2011-10-27 | 2013-10-30 | 中钢集团洛阳耐火材料研究院有限公司 | 471039 河南省洛阳市涧西区西苑路43号 (河南,洛阳,涧西区) | 授权 | [0001]本发明涉及一种氧化铝纳米多孔隔热材料的制备方法，属于纳米多孔隔热材料领域。 | 陶瓷制品 | 强度高¦制造方法简单¦孔结构均匀¦隔热效果好¦适于工业化生产¦工艺简单 | C3071 ¦ C3546 ¦ C3079 ¦ C3024 ¦ C3089 ¦ C3022 ¦ C3032 ¦ C3021 ¦ C3031 ¦ C3074 ¦ C3073 ¦ C3072 | 本发明提供了一种氧化铝纳米多孔隔热材料的制备方法，属于纳米多孔隔热材料领域。工艺为：将纳米氧化铝粉体利用机械分散和化学分散结合的方法均匀分散在乙醇等有机溶剂中，配制成均匀的有机悬浮液，然后再向上述有机悬浮液中逐滴加入一定量配制好的凝胶剂，加入一定配比的催化剂，使得凝胶剂发生缩聚反应，体系凝胶。所得湿凝胶经静置老化、无水乙醇溶剂置换后，在常压或者超临界条件下干燥即可得到氧化铝的气凝胶隔热材料。本发明的优点在于：制备方法简单可行，制备出的纳米多孔材料强度大、孔结构均匀、隔热性能好以及可以在1100℃使用。
110 | CN102050625A | CN201010531023.7 | 一种赛隆-石墨复合碳化硅材料及其制备方法 | 发明申请 | 2010-10-28 | 2013-03-06 | 中钢集团洛阳耐火材料研究院有限公司 | 471039 河南省洛阳市涧西区西苑路43号 (河南,洛阳,涧西区) | 未缴年费 | [0001]本发明涉及高炉炉衬耐火材料，具体涉及一种赛隆-石墨复合碳化硅材料及其制备方法，所述赛隆-石墨复合碳化硅材料是用于高炉炉腰、炉身和炉腹等部位的关键耐火材料。 | - | 降低性能要求¦低弹性模量¦减少接合处¦承受高温强度高¦线膨胀系数小¦减少工作量¦降低密封性¦降低复杂性¦常规性能下降¦提高抗氧化能力¦降低生产成本¦提高抗碱侵蚀性能¦提高工作效率¦适合大规模工业生产¦降低要求¦使用方便¦提高导热性能¦提高耐磨性¦提高整体性¦延长使用寿命¦易于大规模生产¦提高抗热震性能¦减少种类 | C3071 ¦ C3546 ¦ C4320 ¦ C3079 ¦ C3089 ¦ C3074 ¦ C3073 ¦ C3072 ¦ C2659 | 本发明涉及一种赛隆-石墨复合碳化硅材料及其制备方法，属于耐火材料技术领域。是以硅粉、铝粉、氧化铝粉、鳞片石墨和碳化硅粗、中、细颗粒作原料，在0.1MPa氮气气氛条件于1450～1550℃制备了赛隆-石墨复合碳化硅材料。该材料具有良好抗热震性、抗侵蚀和抗氧化性，可以取代高炉炉身中上部β-SiAlON-SiC和石墨交替砌筑的结构，并且由于会减少施工过程中材料的种类，将大大减少炉体砌筑工人的工作量，提高工作效率，降低生产成本，还可以减少由于交替砌筑产生的炉体砌缝，改善炉体的整体性，提高高炉的使用寿命。
111 | CN108085785A | CN201810033828.5 | 一种氮化硅纤维材料的制备方法 | 发明申请 | 2018-01-15 | - | 中钢集团洛阳耐火材料研究院有限公司 | 471039 河南省洛阳市涧西区西苑路43号 (河南,洛阳,涧西区) | 驳回 ¦ 复审 | [0001]本发明属于陶瓷纤维材料领域，具体涉及一种氮化硅纤维材料的制备方法。 | 无机原料人造长丝 | 价格低廉¦适合大规模生产¦原料易得¦热导率低¦工艺简单¦降低生产成本 | C3551 ¦ C2829 | 本发明涉及一种氮化硅纤维材料的制备方法，其以二氧化硅粉体和C粉或含C物质为主要原料，经制浆、发泡、凝胶注模成型、干燥、以及氮化反应，由二氧化硅与C、氮气发生碳热还原、氮化反应，在疏松多孔的坯体内部原位生长氮化硅纤维，反应完成后原位得到预成型形状的氮化硅纤维材料。本发明的原料常见易得、价格廉价，工艺简单，设备常见易操作，适宜大规模生产，且生产成本低。
112 | CN108106987A | CN201810173039.1 | 一种耐火材料抗冰晶石烟气侵蚀的试验装置及试验方法 | 发明申请 | 2018-03-02 | - | 中钢集团洛阳耐火材料研究院有限公司 | 471039 河南省洛阳市涧西区西苑路43号 (河南,洛阳,涧西区) | 驳回 ¦ 一案双申 | [0001]本发明属于耐火材料技术领域，主要涉及一种耐火材料抗冰晶石烟气侵蚀的试验装置及试验方法。 | 耐气候/耐光/耐腐蚀 | 操作方便¦直观地反应损毁情况¦反应损毁情况¦直观损毁情况¦准确评价侵蚀性能 | C4021 ¦ C4330 ¦ C3544 ¦ C4024 ¦ C4014 ¦ C3581 | 本发明属于耐火材料技术领域，主要涉及一种耐火材料抗冰晶石烟气侵蚀的试验装置及试验方法。提出的一种耐火材料抗冰晶石烟气侵蚀的试验装置具有炉体（19）；炉体（19）内设置有将其空腔分隔为上炉膛（6）、下炉膛（18）的隔热层（10）；上炉膛（6）、下炉膛（18）之间通过刚玉管（11）相连通；下炉膛（18）内设置内置有冰晶石电解质（13）的坩埚Ⅱ（12）；上炉膛（6）内设置有坩埚Ⅰ（7），并在坩埚Ⅰ（7）内放置待测试样（8）；坩埚Ⅱ（12）与配气柜（16）相连通；坩埚Ⅰ（7）上设置排气口。本发明能更真实、直观地反应耐火材料在实际应用中的损毁情况。
113 | CN108191438A | CN201810062991.4 | 一种含磷氮化物结合碳化硅材料及其制备方法 | 发明申请 | 2018-01-23 | - | 中钢集团洛阳耐火材料研究院有限公司 | 471039 河南省洛阳市涧西区西苑路43号 (河南,洛阳,涧西区) | 驳回 ¦ 复审 | [0001]本发明属于耐火材料制备技术领域，主要涉及一种含磷氮化物结合碳化硅材料及其制备方法。 | - | 提高抗氧化体积稳定性能¦体积膨胀小¦延长使用寿命 | C3071 ¦ C3546 ¦ C4320 ¦ C3079 ¦ C3089 ¦ C3074 ¦ C3073 ¦ C3072 | 本发明属于耐火材料制备技术领域，主要涉及一种含磷的高抗氧化性氮化物结合碳化硅材料及其制备方法。提出的一种含磷氮化物结合碳化硅材料的原料组成及质量百分比为：金属硅粉3~25%、碳化硅颗粒60~70%、碳化硅细粉8~30%、硅微粉0~6%、磷添加剂0.1~3%；所述的含磷氮化物结合碳化硅材料，以碳化硅为主晶相，通过金属硅与氮气的氮化反应生成氮化硅，以及金属硅、硅微粉与氮气的氮化反应生成氧氮化硅，从而形成以氮化硅或氧氮化硅与氮化硅为结合相的含磷氮化物结合碳化硅材料。本发明含磷氮化物结合碳化硅材料能够抵御氧化造成的大幅增重以及体积膨胀，防止由此引起的材料破坏，延长了使用寿命。
114 | CN105541311B | CN201510899188.2 | 多晶硅铸锭用氮化硅结合熔融石英坩埚的制备方法 | 授权发明 | 2015-12-09 | 2018-11-13 | 中钢集团洛阳耐火材料研究院有限公司 | 471039 河南省洛阳市涧西区西苑路43号 (河南,洛阳,涧西区) | 授权 | [0001]本发明涉及无机非金属材料技术领域，具体涉及一种多晶硅铸锭用氮化硅结合熔融石英坩埚的制备方法。 | 多晶材料生长¦单晶生长 | 降低含量¦提高成品率¦使用方便¦满足冶金的要求¦提高热震稳定性¦提高性能¦提高高温强度¦结构均匀¦降低生产成本 | C3071 ¦ C3546 ¦ C4320 ¦ C3079 ¦ C3089 ¦ C3074 ¦ C3073 ¦ C3072 ¦ C2659 | 本发明涉及无机非金属材料领域，是一种多晶硅铸锭应氮化硅结合熔融石英坩埚的制备方法，采用原位固化成型工艺、氮化烧成制备氮化硅结合熔融石英坩埚，该方案选用一定粒度和纯度的粉料做原料，配制含有有机单体、交联剂、水和粉体的悬浮浆料，加入适量引发剂，搅拌均匀，对料浆除气处理，倒入石膏模具中，静置固化，坯体干燥养护，在氮气气氛下烧成得到制品。该方法制得的坩埚，具有材料内部结构均一，抗热震稳定性好、高温强度优异，使用稳定性好，使用寿命长等优点。
115 | CN109020583A | CN201811177144.9 | 一种纳米溶胶结合的环保炮泥 | 发明申请 | 2018-10-10 | - | 中钢集团洛阳耐火材料研究院有限公司 | 471039 河南省洛阳市涧西区西苑路43号 (河南,洛阳,涧西区) | 驳回 | [0001]本发明涉及的是一种耐火可塑料，涉及到一种适合铁水冶炼设备用的高温耐材，即能够满足高炉或熔融还原炉冶炼出铁口工况使用的环保无污染的一种耐火材料，具体涉及一种纳米溶胶结合的环保炮泥。 | - | 提高冲击性能¦提供强度¦过程环保¦使用方便¦延长使用寿命 | C3071 ¦ C3546 ¦ C4320 ¦ C3079 ¦ C3089 ¦ C3074 ¦ C3073 ¦ C3072 | 本发明涉及一种纳米溶胶结合的环保炮泥。提出的环保炮泥的原料及质量百分比为：高铝质颗粒20%‑30%，高铝质细粉20%‑30%，碳化硅颗粒8%‑13%，碳化硅细粉3%‑8%，焦炭颗粒8%‑13%，广西白泥6%‑10%，氮化硅铁3%‑8%，α‑氧化铝微粉3%‑8%，蓝晶石3%‑8%，纳米活性炭1%‑3%，外加结合剂。本发明既保留了传统结合剂快速烘烤、提供强度的特点；又不在任何生产环节和使用过程中形成新的污染源，所制备的炮泥属于纯绿色的环保型耐材产品；引入的纳米活性炭，不仅可以完全取代传统结合剂所引入的炭对材料性能的影响，加上自身特殊的结构及性能特点，对提高炮泥的使用效果更为有利。
116 | CN208270389U | CN201820290679.6 | 一种耐火材料抗冰晶石烟气侵蚀的试验装置 | 实用新型 | 2018-03-02 | 2018-12-21 | 中钢集团洛阳耐火材料研究院有限公司 | 471039 河南省洛阳市涧西区西苑路43号 (河南,洛阳,涧西区) | 授权 ¦ 一案双申 | [0001]本实用新型属于耐火材料技术领域，主要涉及一种耐火材料抗冰晶石烟气侵蚀的试验装置。 | 耐气候/耐光/耐腐蚀 | 操作方便¦直观地反应损毁情况¦反应损毁情况¦准确评价抗冰晶石烟气侵蚀性能 | C4021 ¦ C4330 ¦ C3544 ¦ C4024 ¦ C4014 ¦ C3581 | 本实用新型属于耐火材料技术领域，主要涉及一种耐火材料抗冰晶石烟气侵蚀的试验装置。提出的一种耐火材料抗冰晶石烟气侵蚀的试验装置具有炉体（19）；炉体（19）内设置有将其空腔分隔为上炉膛（6）、下炉膛（18）的隔热层（10）；上炉膛（6）、下炉膛（18）之间通过刚玉管（11）相连通；下炉膛（18）内设置内置有冰晶石电解质（13）的坩埚Ⅱ（12）；上炉膛（6）内设置有坩埚Ⅰ（7），并在坩埚Ⅰ（7）内放置待测试样（8）；坩埚Ⅱ（12）与配气柜（16）相连通；坩埚Ⅰ（7）上设置排气口。本实用新型能更真实、直观地反应耐火材料在实际应用中的损毁情况。
117 | CN105801122B | CN201610114077.0 | 一种梯度孔结构碳化硅基多孔陶瓷的制备方法 | 授权发明 | 2016-03-01 | 2019-04-12 | 中钢集团洛阳耐火材料研究院有限公司 | 471039 河南省洛阳市涧西区西苑路43号 (河南,洛阳,涧西区) | 授权 | [0001]本发明属于多孔陶瓷材料的制备技术领域，具体涉及一种梯度孔结构碳化硅基多孔陶瓷的制备方法。 | 陶瓷制品 | 提高耐用性¦降低透气性¦有效拦截¦提高拦截效果¦过滤精度高¦提高透气性¦不降低使用性能¦减轻压力 | C3071 ¦ C3546 ¦ C4320 ¦ C3079 ¦ C3089 ¦ C3074 ¦ C3073 ¦ C3072 ¦ C2659 | 本发明属于多孔陶瓷材料的制备领域，具体涉及一种梯度孔结构碳化硅基多孔陶瓷的制备方法。提出的一种梯度孔结构碳化硅基多孔陶瓷的制备方法=采用碳化硅多孔陶瓷作为基体，在碳化硅多孔陶瓷的表面涂覆一层孔径小于碳化硅多孔陶瓷孔径的纳米级氮化硅晶须，形成由内向外孔径逐渐变大的梯度孔结构碳化硅基多孔陶瓷，包括有碳化硅多孔陶瓷的预处理、硅浆的制备、硅浆在碳化硅多孔陶瓷表面的涂覆和气氛烧结四个过程。本发明通过在碳化硅多孔陶瓷的表面涂覆一层孔径小于碳化硅多孔陶瓷孔径的纳米级氮化硅晶须，形成由内向外孔径逐渐变大的梯度孔结构碳化硅基多孔陶瓷，在不降低过滤元件使用性能的前提下提高其耐用性。
118 | CN105541355B | CN201510981968.1 | 一种耐铝水侵蚀并具有不粘铝特性铸嘴材料的制备方法 | 授权发明 | 2015-12-24 | 2019-04-12 | 中钢集团洛阳耐火材料研究院有限公司 | 471039 河南省洛阳市涧西区西苑路43号 (河南,洛阳,涧西区) | 授权 | [0001]本发明涉及一种铸嘴材料的制备方法，尤其涉及一种耐铝水侵蚀并具有不粘铝特性铸嘴材料的制备。 | - | 提高抗弯强度¦提高抗侵蚀性能¦良好不粘性¦改善特性¦尺寸控制精确¦延长连续工作时间¦提高生产效率¦提高质量效率¦强度高¦加工方便¦延长使用寿命¦实现高温稳定性¦提高质量¦抵御侵蚀 | C3071 ¦ C3546 ¦ C4320 ¦ C3079 ¦ C3089 ¦ C3074 ¦ C3073 ¦ C3072 | 本发明涉及一种铸嘴材料的制备方法，公开一种耐铝水侵蚀并具有不粘铝特性铸嘴材料的制备。公开的一种耐铝水侵蚀并具有不粘铝特性铸嘴材料的制备，铸嘴材料以陶瓷纤维作为主要原料，并添加有填料、有机粘接剂和钡盐、无机结合剂；将上述陶瓷纤维、填料、钡盐、有机粘接剂、无机结合剂以一定的比例混合放入搅拌器内，并加溶剂搅拌，制备成混合均匀的水性分散体；通过多方位真空自吸式压力机排出多余的水分、压制成型；将压制成型的坯体干燥后进行烧结；将烧成后的铸嘴材料放置在的六方氮化硼溶液进行浸泡，取出、干燥后制成具有耐铝水侵蚀不挂铝的铸嘴材料。本发明使铸嘴材料从表面至内部均有抗铝水侵蚀特性。
119 | CN109942301A | CN201910323311.4 | 一种低成本氮化硅陶瓷的制备方法 | 发明申请 | 2019-04-22 | - | 中钢集团洛阳耐火材料研究院有限公司 ¦ 中钢南京环境工程技术研究院有限公司 | 471039 河南省洛阳市涧西区西苑路43号 (河南,洛阳,涧西区) | 驳回 ¦ 权利转移 | [0001]本发明属于氮化硅陶瓷技术领域，涉及一种低成本氮化硅陶瓷的制备方法。 | - | 保证力学性能¦生产设备要求低¦设备要求简单¦降低烧结温度¦降低生产成本 | C3071 ¦ C3546 ¦ C4320 ¦ C3079 ¦ C3089 ¦ C3074 ¦ C3073 ¦ C3072 ¦ C2659 | 本发明属于氮化硅陶瓷技术领域，涉及一种低成本氮化硅陶瓷的制备方法。提出在一种低成本氮化硅陶瓷的制备方法的具体步骤为：原料的准备：低成本氮化硅陶瓷的原料包括有Si3N4粉和烧结助剂；所述Si3N4粉与烧结助剂质量比为80～99:1～20；烧结助剂由Li2O和其他氧化物组成；Li2O与其他氧化物的摩尔比为0.1～3:0.1～3；按配比称取烧结助剂，进行球磨混合，得到助烧剂混合粉体；将球磨过的混合粉体进行预烧；将预烧后的粉体按配比与Si3N4粉进行高能球磨混合；将混合后的粉体进行干燥、喷雾造粒和成型；将成型后的生坯进行空气气氛无压烧结，得到所述的氮化硅陶瓷。本发明大大降低了烧结温度和生产成本。
120 | CN110590377A | CN201911036674.6 | 一种高β相致密氮化硅陶瓷及低温制备方法 | 发明申请 | 2019-10-29 | 2020-11-13 | 中钢集团洛阳耐火材料研究院有限公司 | 471039 河南省洛阳市涧西区西苑路43号 (河南,洛阳,涧西区) | 授权 | [0001]本发明属于氮化硅陶瓷技术领域，涉及一种高β相含量致密氮化硅陶瓷及低温制备方法。 | - | 提高力学性能¦保证便捷性¦节省体力¦高β相含量¦方便改变¦高β相含量的致密¦提高致密性¦降低烧结温度¦减少挥发¦减少消耗¦生产设备要求低¦提高相含量¦使用方便¦致密高 | C3071 ¦ C3546 ¦ C4320 ¦ C3079 ¦ C3089 ¦ C3074 ¦ C3073 ¦ C3072 ¦ C2659 | 本发明属于氮化硅陶瓷技术领域，涉及一种高β相含量致密氮化硅陶瓷及低温制备方法。涉及的一种高β相含量致密氮化硅陶瓷的制备原料包括Si3N4粉和烧结助剂；烧结助剂为LixMOy型锂盐以及一种或多种其它氧化物组成的复合烧结助剂；其中LixMOy型锂盐为LiAlO2、LiYO2、LiNbO3、Li2ZrO3、LiYbO2、Li2SiO3中的一种，其它氧化物为稀土氧化物或金属氧化物，Y2O3、CeO2、Yb2O3、MgO、CaO、MgAl2O4中的一种或多种；所述复合烧结助剂中LixMOy型锂盐和其它氧化物质量比为4~12：0~8；所述Si3N4粉与复合烧结助剂质量比为85～94：6～15。本发明大大降低了烧结温度，减少了氮化硅陶瓷的挥发，更好的保持氮化硅陶瓷的优异性能。
121 | CN107216159B | CN201710616824.5 | 一种含石英纤维的硅质干式料 | 授权发明 | 2017-07-26 | 2020-07-07 | 中钢集团洛阳耐火材料研究院有限公司 | 471039 河南省洛阳市涧西区西苑路43号 (河南,洛阳,涧西区) | 授权 | [0001]本发明属于耐火材料技术领域，主要涉及一种含石英纤维的硅质干式料。 | - | 避免伤害¦提高稳定性¦提高高温性能¦使用方便¦延长使用寿命¦提高节能性¦降低烧结温度¦效益良好¦起到助烧结的作用 | C3071 ¦ C3546 ¦ C4320 ¦ C3079 ¦ C3089 ¦ C3074 ¦ C3073 ¦ C3072 | 本发明属于耐火材料技术领域，主要涉及一种含石英纤维的硅质干式料。提出的一种含石英纤维的硅质干式料，其特征在于：所述硅质干式料的原料组成及质量百分比为：石英颗粒65~75%;石英细粉15~25%；氧化硅微粉0~8%；石英纤维1~9%；其中，所述的石英纤维为起助烧结作用的助烧结剂。本发明既降低了烧结温度，又保证了硅质干式料的使用性能，提高衬体的使用寿命。
122 | CN111548164A | CN202010423824.5 | 一种持续自增韧氮化物结合碳化硅耐火材料 | 发明申请 | 2020-05-19 | 2021-06-29 | 中钢集团洛阳耐火材料研究院有限公司 | 471039 河南省洛阳市涧西区西苑路43号 (河南,洛阳,涧西区) | 授权 ¦ 权利转移 | [0001]本发明涉及干熄炉用耐火材料，具体涉及一种持续自增韧氮化物结合碳化硅耐火材料，所述持续自增韧氮化物结合碳化硅耐火材料是用于干熄炉斜道区牛腿支柱、横梁等部位的关键耐火材料。 | 焦炭的冷却¦陶瓷制品 | 强度高¦实现自修复¦提高抗弯强度¦提高高温抗折强度¦避免损坏¦提高整体性¦延长使用寿命¦解决寿命短¦提高服务性能¦提高抗热震性能¦提高抗氧化能力 | C3071 ¦ C3546 ¦ C4320 ¦ C3079 ¦ C3089 ¦ C3074 ¦ C3073 ¦ C3072 ¦ C2659 | 本发明涉及干熄炉用耐火材料，具体涉及一种持续自增韧氮化物结合碳化硅耐火材料。提出的一种持续自增韧氮化物结合碳化硅耐火材料在氮化物结合碳化硅耐火材料中引入含锆物质；以碳化硅为主晶相，氮化物为结合相，含锆物质弥散分布在氮化物结合相内；所述持续自增韧氮化物结合碳化硅耐火材料中氮化物的含量为10~25%，含锆物质的含量为1~8%，碳化硅的含量为70~82%。本发明充分发挥氮化物结合碳化硅耐火材料常、高温抗折强度高的特性，提高其抗氧化性和抗热震性，改善炉体的整体性，提高炉体的使寿命。
123 | CN111559917A | CN202010506205.2 | 一种具有微孔结构的碳化硅耐火耐磨材料 | 发明申请 | 2020-06-05 | 2021-09-21 | 中钢集团洛阳耐火材料研究院有限公司 | 471039 河南省洛阳市涧西区西苑路43号 (河南,洛阳,涧西区) | 授权 ¦ 权利转移 | [0001]本发明涉及碳化硅耐火耐磨材料，具体涉及一种具有微孔结构的碳化硅耐火耐磨材料，所述具有微孔结构的碳化硅耐火耐磨材料是用于金属热处理马弗、导轨等部位的关键耐火耐磨材料。 | 陶瓷制品 | 减少沉积¦实现节能降耗¦提高导热性能¦承受高温强度高¦延长使用寿命¦改善微观结构¦阻挡传输¦提高抗热震性能¦结构稳定 | C3071 ¦ C3546 ¦ C3079 ¦ C3024 ¦ C3089 ¦ C3022 ¦ C3032 ¦ C3021 ¦ C3031 ¦ C3074 ¦ C3073 ¦ C3072 | 本发明涉及一种具有微孔结构的碳化硅耐火耐磨材料，属于耐火材料技术领域。具体涉及的一种具有微孔结构的碳化硅耐火耐磨材料以氧氮化硅为结合相，碳化硅为主晶相，所述氧氮化硅与碳化硅的加入量之和为100%；所述的碳化硅耐火耐磨材料还外加有SiO2微粉、金属Si微粉或SiC微粉；所述的碳化硅耐火耐磨材料采用酚醛树脂或环氧树脂、有机硅树脂做结合剂，且材料内孔径<1微米的气孔的百分比不低于80%。本发明的具有微孔结构的碳化硅耐火耐磨材料具有导热系数高、高温强度高、抗热震性能好、抗渗碳性能好的特点，有利于渗碳炉内部热量的传递、温度控制的均匀性，整体寿命的提高，最终实现金属热处理行业的节能降耗。
124 | CN107140996B | CN201710347258.2 | 一种碳化硅-石墨升液管及制备方法 | 授权发明 | 2017-05-17 | 2020-10-02 | 中钢集团洛阳耐火材料研究院有限公司 | 471039 河南省洛阳市涧西区西苑路43号 (河南,洛阳,涧西区) | 授权 | [0001]本发明属于耐火材料技术领域，主要涉及一种碳化硅-石墨升液管及其制备方法。 | - | 强度高¦孔隙率高¦成本低¦高致密熟坯¦增加支链¦提高致密性¦提高气密性¦提高抗热震性能¦提高热震性能¦提高抗氧化能力 | C3071 ¦ C3546 ¦ C4320 ¦ C3079 ¦ C3089 ¦ C3074 ¦ C3073 ¦ C3072 | 本发明属于耐火材料技术领域，主要涉及一种碳化硅‑石墨升液管及制备方法。其特征在于：将碳化硅、石墨两种低膨胀性且难烧结的材料利用酚醛树脂粉结合剂，糠醛作为溶剂，并引入金属硅、碳化硼、硼玻璃粉，在高速混料器中混炼，并控制坯料合适的挥发份，在液压机中高压成型，氮气氛炉内热处理制成。该升液管的主要特点是热震性能好，高致密(显气孔率3%以下），可以有效满足低压铸造行业对升液管的使用要求，可代替目前使用普遍的铸造效率低的铸铁升液管，以及氮化硅结合碳化硅或钛酸铝材质等高性能但造价昂贵的升液管。
125 | CN110590377B | CN201911036674.6 | 一种高β相致密氮化硅陶瓷及低温制备方法 | 授权发明 | 2019-10-29 | 2020-11-13 | 中钢集团洛阳耐火材料研究院有限公司 | 471039 河南省洛阳市涧西区西苑路43号 (河南,洛阳,涧西区) | 授权 | [0001]本发明属于氮化硅陶瓷技术领域，涉及一种高β相含量致密氮化硅陶瓷及低温制备方法。 | - | 提高力学性能¦保证便捷性¦节省体力¦高β相含量¦方便改变¦高β相含量的致密¦提高致密性¦降低烧结温度¦减少挥发¦减少消耗¦生产设备要求低¦提高相含量¦使用方便¦致密高 | C3071 ¦ C3546 ¦ C4320 ¦ C3079 ¦ C3089 ¦ C3074 ¦ C3073 ¦ C3072 ¦ C2659 | 本发明属于氮化硅陶瓷技术领域，涉及一种高β相含量致密氮化硅陶瓷及低温制备方法。涉及的一种高β相含量致密氮化硅陶瓷的制备原料包括Si3N4粉和烧结助剂；烧结助剂为LixMOy型锂盐以及一种或多种其它氧化物组成的复合烧结助剂；其中LixMOy型锂盐为LiAlO2、LiYO2、LiNbO3、Li2ZrO3、LiYbO2、Li2SiO3中的一种，其它氧化物为稀土氧化物或金属氧化物，Y2O3、CeO2、Yb2O3、MgO、CaO、MgAl2O4中的一种或多种；所述复合烧结助剂中LixMOy型锂盐和其它氧化物质量比为4~12：0~8；所述Si3N4粉与复合烧结助剂质量比为85～94：6～15。本发明大大降低了烧结温度，减少了氮化硅陶瓷的挥发，更好的保持氮化硅陶瓷的优异性能。
126 | CN112047742A | CN202010912847.2 | 一种大尺寸氮化硅纳米带气凝胶的低成本制备方法 | 发明申请 | 2020-09-03 | 2022-03-15 | 中钢集团洛阳耐火材料研究院有限公司 | 471039 河南省洛阳市涧西区西苑路43号 (河南,洛阳,涧西区) | 授权 ¦ 权利转移 | [0001]本发明属于新型无机纳米多孔材料领域，具体涉及一种大尺寸氮化硅纳米带气凝胶的低成本制备方法。 | 陶瓷制品 | 提高高温稳定性¦价格低廉¦工艺安全¦提高韧性¦提高安全性¦纯度高¦工艺环保¦直径小¦无需超临界干燥¦设备要求低¦操作方便¦成本低¦密度小¦强度适中¦隔热效果好¦比表面积大 | C3071 ¦ C3546 ¦ C4320 ¦ C3079 ¦ C3089 ¦ C3074 ¦ C3073 ¦ C3072 ¦ C2659 | 本发明属于新型无机纳米多孔材料领域，涉及一种大尺寸氮化硅纳米带气凝胶的低成本制备方法。涉及的一种大尺寸氮化硅纳米带气凝胶低成本制备方法以金属Si粉和硅溶胶为硅源、氮气为氮源，加入分散剂和发泡剂，经过发泡、凝胶固化、造孔剂排烧后形成多孔Si‑SiO2网络；多孔Si‑SiO2网络作为氮化反应生成氮化硅纳米带的硅源，同时也为氮化硅生长的提供空间和模板，随着氮化反应的进行Si‑SiO2网络被消耗，氮化硅纳米带大量生成且交织互联成宏观的三维氮化硅纳米带气凝胶。本发明降低了制造成本，解决了气凝胶难以制备大尺寸制品的技术难题。
127 | CN112500168A | CN202110092712.0 | 一种晶界增强型氮化物结合碳化硅窑具 | 发明申请 | 2021-01-25 | 2022-11-29 | 中钢集团洛阳耐火材料研究院有限公司 | 471039 河南省洛阳市涧西区西苑路43号 (河南,洛阳,涧西区) | 授权 | [0001]本发明涉及碳化硅耐火材料，涉及一种晶界增强型氮化物结合碳化硅耐火材料，所述晶界增强型氮化物结合碳化硅耐火材料是用于氧化铝瓷求、衬砖等行业的关键窑具支撑材料，具体涉及一种晶界增强型氮化物结合碳化硅窑具。 | - | 提高力学性能¦降低损耗¦降低扩散阻力¦提高导热性能¦承受高温强度高¦提高完整性¦延长使用寿命¦实现降本增效¦力学性能稳定¦增强长期服役稳定性¦提高断裂韧性¦提高抗氧化能力 | C3071 ¦ C3546 ¦ C4320 ¦ C3079 ¦ C3089 ¦ C3074 ¦ C3073 ¦ C3072 ¦ C2659 | 本发明涉及一种晶界增强型氮化物结合碳化硅窑具，晶界增强型氮化物结合碳化硅窑具以氮化物+氧化物薄膜为结合相，碳化硅为主晶相；晶界增强型氮化物结合碳化硅窑具由10~20%的氮化物、3~10%的氧化物薄膜和70~87%的碳化硅组成；其中氮化物中包含有由氢化非晶硅在1400~1550℃氮气气氛下通过氮化反应生成的氮化物和另一种氮化物；由氢化非晶硅在1400~1550℃氮气气氛下通过氮化反应生成的氮化物在晶界增强型氮化物结合碳化硅窑具的含量为1~10%。本发明具有导热系数高、高温强度高、抗氧化性能好的特点，有利于棚板、立柱等相关窑具材料长期使用条件下力学性能的稳定。
128 | CN111548164B | CN202010423824.5 | 一种持续自增韧氮化物结合碳化硅耐火材料 | 授权发明 | 2020-05-19 | 2021-06-29 | 中钢集团洛阳耐火材料研究院有限公司 | 471039 河南省洛阳市涧西区西苑路43号 (河南,洛阳,涧西区) | 授权 ¦ 权利转移 | [0001]本发明涉及干熄炉用耐火材料，具体涉及一种持续自增韧氮化物结合碳化硅耐火材料，所述持续自增韧氮化物结合碳化硅耐火材料是用于干熄炉斜道区牛腿支柱、横梁等部位的关键耐火材料。 | 焦炭的冷却¦陶瓷制品 | 实现自修复¦提高抗弯强度¦提高高温抗折强度¦避免损坏¦提高整体性¦延长使用寿命¦解决寿命短¦提高服务性能¦提高抗热震性能¦提高抗氧化能力 | C3071 ¦ C3546 ¦ C4320 ¦ C3079 ¦ C3089 ¦ C3074 ¦ C3073 ¦ C3072 ¦ C2659 | 本发明涉及干熄炉用耐火材料，具体涉及一种持续自增韧氮化物结合碳化硅耐火材料。提出的一种持续自增韧氮化物结合碳化硅耐火材料在氮化物结合碳化硅耐火材料中引入含锆物质；以碳化硅为主晶相，氮化物为结合相，含锆物质弥散分布在氮化物结合相内；所述持续自增韧氮化物结合碳化硅耐火材料中氮化物的含量为10~25%，含锆物质的含量为1~8%，碳化硅的含量为70~82%。本发明充分发挥氮化物结合碳化硅耐火材料常、高温抗折强度高的特性，提高其抗氧化性和抗热震性，改善炉体的整体性，提高炉体的使寿命。
129 | CN113319258A | CN202110612479.4 | 一种用后锂电匣钵制备无氟连铸保护渣的方法 | 发明申请 | 2021-06-02 | 2022-11-29 | 中钢集团洛阳耐火材料研究院有限公司 | 471039 河南省洛阳市涧西区西苑路43号 (河南,洛阳,涧西区) | 授权 ¦ 权利转移 | [0001]本发明属于连铸保护渣技术领域，具体涉及一种用后锂电匣钵制备无氟连铸保护渣的方法。 | 工艺效率的提高 | 提高回收利用率¦实现无氟化¦成本低¦实现源化利用¦提高各项性能¦减少污染¦减少消耗 | C3516 ¦ C3423 | 本发明属于连铸保护渣技术领域，涉及一种用后锂电匣钵制备无氟连铸保护渣的方法。涉及一种用后锂电匣钵制备无氟连铸保护渣的方法包括两个步骤，一是制备预熔料，二是将预熔料破碎成粉与无水硼砂、碳质原料，水熔性氮基树脂、水在高速混炼机进行造粒；具体步骤为：首先制备预熔料，将用后的铝镁硅质匣钵进行破碎，并将其与石英砂、铝矾土、碱盐RCO3、碳酸钾、碳酸钠、钛白粉按照下述配比进行混合后在电炉进行预熔成渣，经急冷获得玻璃态预熔粉料，并破碎成粒度＜50μm；所得到的预熔粉料与无水硼砂、碳质原料，水熔性氮基树脂、水在高速混炼机进行造粒后经固化干后获得造粒料。本发明实现了废弃资源化利用，具体有明显的社会效益和经济效益。
130 | CN111559917B | CN202010506205.2 | 一种具有微孔结构的碳化硅耐火耐磨材料 | 授权发明 | 2020-06-05 | 2021-09-21 | 中钢集团洛阳耐火材料研究院有限公司 | 471039 河南省洛阳市涧西区西苑路43号 (河南,洛阳,涧西区) | 授权 ¦ 权利转移 | [0001]本发明涉及碳化硅耐火耐磨材料，具体涉及一种具有微孔结构的碳化硅耐火耐磨材料，所述具有微孔结构的碳化硅耐火耐磨材料是用于金属热处理马弗、导轨等部位的关键耐火耐磨材料。 | 陶瓷制品 | 减少沉积¦实现节能降耗¦提高导热性能¦承受高温强度高¦延长使用寿命¦改善微观结构¦阻挡传输¦提高抗热震性能¦结构稳定 | C3071 ¦ C3546 ¦ C3079 ¦ C3024 ¦ C3089 ¦ C3022 ¦ C3032 ¦ C3021 ¦ C3031 ¦ C3074 ¦ C3073 ¦ C3072 | 本发明涉及一种具有微孔结构的碳化硅耐火耐磨材料，属于耐火材料技术领域。具体涉及的一种具有微孔结构的碳化硅耐火耐磨材料以氧氮化硅为结合相，碳化硅为主晶相，所述氧氮化硅与碳化硅的加入量之和为100%；所述的碳化硅耐火耐磨材料还外加有SiO2微粉、金属Si微粉或SiC微粉；所述的碳化硅耐火耐磨材料采用酚醛树脂或环氧树脂、有机硅树脂做结合剂，且材料内孔径<1微米的气孔的百分比不低于80%。本发明的具有微孔结构的碳化硅耐火耐磨材料具有导热系数高、高温强度高、抗热震性能好、抗渗碳性能好的特点，有利于渗碳炉内部热量的传递、温度控制的均匀性，整体寿命的提高，最终实现金属热处理行业的节能降耗。
131 | CN112047742B | CN202010912847.2 | 一种大尺寸氮化硅纳米带气凝胶的低成本制备方法 | 授权发明 | 2020-09-03 | 2022-03-15 | 中钢集团洛阳耐火材料研究院有限公司 | 471039 河南省洛阳市涧西区西苑路43号 (河南,洛阳,涧西区) | 授权 ¦ 权利转移 | [0001]本发明属于新型无机纳米多孔材料领域，具体涉及一种大尺寸氮化硅纳米带气凝胶的低成本制备方法。 | 陶瓷制品 | 提高高温稳定性¦价格低廉¦提高韧性¦提高安全性¦纯度高¦直径小¦无需超临界干燥¦设备要求低¦操作方便¦成本低¦密度小¦强度适中¦隔热效果好¦比表面积大 | C3071 ¦ C3546 ¦ C4320 ¦ C3079 ¦ C3089 ¦ C3074 ¦ C3073 ¦ C3072 ¦ C2659 | 本发明属于新型无机纳米多孔材料领域，涉及一种大尺寸氮化硅纳米带气凝胶的低成本制备方法。涉及的一种大尺寸氮化硅纳米带气凝胶低成本制备方法以金属Si粉和硅溶胶为硅源、氮气为氮源，加入分散剂和发泡剂，经过发泡、凝胶固化、造孔剂排烧后形成多孔Si‑SiO2网络；多孔Si‑SiO2网络作为氮化反应生成氮化硅纳米带的硅源，同时也为氮化硅生长的提供空间和模板，随着氮化反应的进行Si‑SiO2网络被消耗，氮化硅纳米带大量生成且交织互联成宏观的三维氮化硅纳米带气凝胶。本发明降低了制造成本，解决了气凝胶难以制备大尺寸制品的技术难题。
132 | CN114478018A | CN202210365159.8 | 一种碳化硅陶瓷篦条及其制备方法 | 发明申请 | 2022-04-08 | - | 中钢集团洛阳耐火材料研究院有限公司 | 471039 河南省洛阳市涧西区西苑路43号 (河南,洛阳,涧西区) | 实质审查 | [0001]本发明涉及碳化硅陶瓷耐火、耐磨材料，具体涉及一种碳化硅陶瓷篦条，碳化硅陶瓷篦条可以用于带式焙烧机球团工艺用篦条、链回环球团工艺用篦条、垃圾焚烧炉排炉用篦条等，取代价格昂贵的含铬高温耐磨合金钢，具有在1300℃长期使用不变形，提高产能、整体装备轻量化、节能降耗、性价比高，环境友好等特点。 | - | 工艺先进¦改善环境¦减少使用量¦密度小¦减少价格昂贵¦降低孔隙率¦提高导热性能¦提高耐磨性¦承受高温强度高¦延长使用寿命¦提高抗热震性能 | C3071 ¦ C3546 ¦ C4320 ¦ C3079 ¦ C3089 ¦ C3074 ¦ C3073 ¦ C3072 ¦ C2659 | 本发明涉及一种碳化硅陶瓷篦条，属于耐火、耐磨材料技术领域。涉及的一种碳化硅陶瓷篦条以氮化硅、氧氮化硅、O‑SiAlON、β‑SiAlON、莫来石为结合相，碳化硅为主晶相；碳化硅陶瓷篦条氮化硅、氧氮化硅、O‑SiAlON、β‑SiAlON、莫来石结合相的含量为10%‑30%，碳化硅主晶相的含量为70%‑90%。本发明的碳化硅陶瓷篦条具有密度低、气孔率低、导热系数高、耐磨性好、高温强度高、抗热震性能好、环境友好特点，有利于提高带式焙烧机球团工艺用篦条、链回环球团工艺用篦条、垃圾焚烧炉排炉用篦条等使用寿命。
133 | CN112500168B | CN202110092712.0 | 一种晶界增强型氮化物结合碳化硅窑具 | 授权发明 | 2021-01-25 | 2022-11-29 | 中钢集团洛阳耐火材料研究院有限公司 | 471039 河南省洛阳市涧西区西苑路43号 (河南,洛阳,涧西区) | 授权 | [0001]本发明涉及碳化硅耐火材料，涉及一种晶界增强型氮化物结合碳化硅耐火材料，所述晶界增强型氮化物结合碳化硅耐火材料是用于氧化铝瓷求、衬砖等行业的关键窑具支撑材料，具体涉及一种晶界增强型氮化物结合碳化硅窑具。 | - | 实现力学性能稳定性¦成品率低¦降低损耗¦提高导热性能¦承受高温强度高¦延长使用寿命¦实现降本增效¦力学性能稳定¦提高抗氧化能力 | C3071 ¦ C3546 ¦ C4320 ¦ C3079 ¦ C3089 ¦ C3074 ¦ C3073 ¦ C3072 ¦ C2659 | 本发明涉及一种晶界增强型氮化物结合碳化硅窑具，晶界增强型氮化物结合碳化硅窑具以氮化物+氧化物薄膜为结合相，碳化硅为主晶相；晶界增强型氮化物结合碳化硅窑具由10~20%的氮化物、3~10%的氧化物薄膜和70~87%的碳化硅组成；其中氮化物中包含有由氢化非晶硅在1400~1550℃氮气气氛下通过氮化反应生成的氮化物和另一种氮化物；由氢化非晶硅在1400~1550℃氮气气氛下通过氮化反应生成的氮化物在晶界增强型氮化物结合碳化硅窑具的含量为1~10%。本发明具有导热系数高、高温强度高、抗氧化性能好的特点，有利于棚板、立柱等相关窑具材料长期使用条件下力学性能的稳定。
134 | CN113319258B | CN202110612479.4 | 一种用后锂电匣钵制备无氟连铸保护渣的方法 | 授权发明 | 2021-06-02 | 2022-11-29 | 中钢集团洛阳耐火材料研究院有限公司 | 471039 河南省洛阳市涧西区西苑路43号 (河南,洛阳,涧西区) | 授权 ¦ 权利转移 | [0001]本发明属于连铸保护渣技术领域，具体涉及一种用后锂电匣钵制备无氟连铸保护渣的方法。 | 工艺效率的提高 | 提高回收利用率¦实现无氟化¦成本低¦实现源化利用¦提高各项性能¦减少污染¦减少消耗 | C3516 ¦ C3423 | 本发明属于连铸保护渣技术领域，涉及一种用后锂电匣钵制备无氟连铸保护渣的方法。涉及一种用后锂电匣钵制备无氟连铸保护渣的方法包括两个步骤，一是制备预熔料，二是将预熔料破碎成粉与无水硼砂、碳质原料，水熔性氮基树脂、水在高速混炼机进行造粒；具体步骤为：首先制备预熔料，将用后的铝镁硅质匣钵进行破碎，并将其与石英砂、铝矾土、碱盐RCO3、碳酸钾、碳酸钠、钛白粉按照下述配比进行混合后在电炉进行预熔成渣，经急冷获得玻璃态预熔粉料，并破碎成粒度＜50μm；所得到的预熔粉料与无水硼砂、碳质原料，水熔性氮基树脂、水在高速混炼机进行造粒后经固化干后获得造粒料。本发明实现了废弃资源化利用，具体有明显的社会效益和经济效益。
135 | CN115536397A | CN202211340865.3 | 一种用于埋碳气氛的自修复碳化硅耐火材料 | 发明申请 | 2022-10-30 | 2023-06-16 | 中钢集团洛阳耐火材料研究院有限公司 | 471039 河南省洛阳市涧西区西苑路43号 (河南,洛阳,涧西区) | 授权 | [0001]本发明涉及碳化硅耐火材料，具体涉及一种用于埋碳气氛的自修复碳化硅耐火材料。 | - | 强度高¦避免开裂¦延长使用寿命 | C3071 ¦ C3546 ¦ C4320 ¦ C3079 ¦ C3089 ¦ C3074 ¦ C3073 ¦ C3072 ¦ C2659 | 本发明涉及一种用于埋碳气氛的自修复碳化硅耐火材料属于耐火材料技术领域。具体涉及的一种用于埋碳气氛的自修复碳化硅耐火材料以β‑SiAlON和9Al2O3·2B2O3为结合相，碳化硅为主晶相；所述的用于埋碳气氛的自修复碳化硅耐火材料β‑SiAlON和9Al2O3·2B2O3的含量为10%‑30%，碳化硅主晶相的含量为70%‑90%。本发明的用于埋碳气氛的自修复碳化硅耐火材料，在埋碳气氛条件下高温抗折强度高，可以产生适量液相修复材料在高温热应力条件下产生的内部缺陷，防止材料过早开裂，提高服役寿命至少2倍以上。
136 | CN115536397B | CN202211340865.3 | 一种用于埋碳气氛的自修复碳化硅耐火材料 | 授权发明 | 2022-10-30 | 2023-06-16 | 中钢集团洛阳耐火材料研究院有限公司 | 471039 河南省洛阳市涧西区西苑路43号 (河南,洛阳,涧西区) | 授权 | [0001]本发明涉及碳化硅耐火材料，具体涉及一种用于埋碳气氛的自修复碳化硅耐火材料。 | - | 强度高¦避免开裂¦延长使用寿命 | C3071 ¦ C3546 ¦ C4320 ¦ C3079 ¦ C3089 ¦ C3074 ¦ C3073 ¦ C3072 ¦ C2659 | 本发明涉及一种用于埋碳气氛的自修复碳化硅耐火材料属于耐火材料技术领域。具体涉及的一种用于埋碳气氛的自修复碳化硅耐火材料以β‑SiAlON和9Al2O3·2B2O3为结合相，碳化硅为主晶相；所述的用于埋碳气氛的自修复碳化硅耐火材料β‑SiAlON和9Al2O3·2B2O3的含量为10%‑30%，碳化硅主晶相的含量为70%‑90%。本发明的用于埋碳气氛的自修复碳化硅耐火材料，在埋碳气氛条件下高温抗折强度高，可以产生适量液相修复材料在高温热应力条件下产生的内部缺陷，防止材料过早开裂，提高服役寿命至少2倍以上。
137 | CN116477954A | CN202310509385.3 | 一种高温低弹性模量的高强碳化硅耐火材料及制备方法 | 发明申请 | 2023-05-08 | 2024-03-15 | 中钢集团洛阳耐火材料研究院有限公司 | 471039 河南省洛阳市涧西区西苑路43号 (河南,洛阳,涧西区) | 授权 | [0001]本发明涉及碳化硅耐火材料，具体涉及一种高温低弹性模量的高强碳化硅耐火材料及制备方法。 | 陶瓷制品 | 改善热应力分布¦降低高温弹性模量¦低弹性模量¦提高高温抗折强度¦降低热应力数值¦降低热应力¦延长使用寿命¦提高抗热震性能 | C3071 ¦ C3546 ¦ C4320 ¦ C3079 ¦ C3089 ¦ C3074 ¦ C3073 ¦ C3072 ¦ C2659 | 本发明涉及一种高温低弹性模量的高强碳化硅耐火材料，属于耐火材料技术领域。涉及的一种高温低弹性模量的高强碳化硅耐火材料以β‑SiAlON+碳纳米管+BN烯为结合相，碳化硅为主晶相；高温低弹性模量的高强碳化硅耐火材料中β‑SiAlON+碳纳米管+BN烯含量为10%‑30%，碳化硅主晶相的含量为70%‑90%。本发明能满足高温工业对耐火材料高强度和高热震稳定性的双重需求；可以在不降低高温强度的前提下，显著降低服役温度下的弹性模量，降低热应力数值，改善热应力分布，提高服役寿命2倍以上。
138 | CN116496090A | CN202310509167.X | 一种SiC/MoSi2载样板的制备方法 | 发明申请 | 2023-05-08 | - | 中钢集团洛阳耐火材料研究院有限公司 | 471039 河南省洛阳市涧西区西苑路43号 (河南,洛阳,涧西区) | 撤回-视为撤回 | [0001]本发明属于高温测试仪器，具体涉及一种SiC/MoSi2载样板的制备方法，适用于耐火材料高温抗折强度测试仪。 | 核能发电¦强度特性 | 缓解热应力¦适合服役要求¦强度高¦优秀功能结构材料¦熔点高¦处理周期短¦低高温热膨胀系数¦高温抗氧化性好¦延长使用寿命¦提高抗热震性能¦降低生产成本 | C3071 ¦ C3546 ¦ C4320 ¦ C3079 ¦ C3089 ¦ C3074 ¦ C3073 ¦ C3072 ¦ C2659 | 本发明属于高温测试仪器，涉及耐火材料高温抗折强度试验用SiC/MoSi2复合材料载样板。该载样板以以碳化硅颗粒、碳化硅细粉、碳化硅微粉为主要原料，添加少量硅粉，加入有机结合剂，采用半干法成型得到合格坯体，烘干后在保护气氛下750‑900℃保温2～10h排焦，得到碳化硅预制体。将碳化硅预制体周围填埋MoSi2微粉，在保护气氛中进行熔渗烧结得到SiC/MoSi2载样板。与传统载样板采用的氮化硅结合碳化硅、重结晶碳化硅材质相比，通过本方法所得的SiC/MoSi2载样板中MoSi2组分在服役过程中可以展示出金属的塑形，弥补碳化硅材料产生的裂纹，更容易维持材料的强度及稳定性，从而获得更长的服役时间。
139 | CN116477954B | CN202310509385.3 | 一种高温低弹性模量的高强碳化硅耐火材料及制备方法 | 授权发明 | 2023-05-08 | 2024-03-15 | 中钢集团洛阳耐火材料研究院有限公司 | 471039 河南省洛阳市涧西区西苑路43号 (河南,洛阳,涧西区) | 授权 | [0001]本发明涉及碳化硅耐火材料，具体涉及一种高温低弹性模量的高强碳化硅耐火材料及制备方法。 | 陶瓷制品 | 延长寿命¦改善热应力分布¦降低热应力¦延长使用寿命¦提高抗热震性能 | C3071 ¦ C3546 ¦ C4320 ¦ C3079 ¦ C3089 ¦ C3074 ¦ C3073 ¦ C3072 ¦ C2659 | 本发明涉及一种高温低弹性模量的高强碳化硅耐火材料，属于耐火材料技术领域。涉及的一种高温低弹性模量的高强碳化硅耐火材料以β‑SiAlON+碳纳米管+BN烯为结合相，碳化硅为主晶相；高温低弹性模量的高强碳化硅耐火材料中β‑SiAlON+碳纳米管+BN烯含量为10%‑30%，碳化硅主晶相的含量为70%‑90%。本发明能满足高温工业对耐火材料高强度和高热震稳定性的双重需求；可以在不降低高温强度的前提下，显著降低服役温度下的弹性模量，降低热应力数值，改善热应力分布，提高服役寿命2倍以上。
140 | CN118908732A | CN202410970584.9 | 氮化物结合刚玉-碳化硅复合材料的制备 | 发明申请 | 2024-07-19 | - | 中钢集团洛阳耐火材料研究院有限公司 | 471039 河南省洛阳市涧西区西苑路43号 (河南,洛阳,涧西区) | 实质审查 | [0001]本发明属于耐火材料制备技术领域，具体涉及一种氮化物结合刚玉-碳化硅复合材料的制备。 | - | 生产工艺简单¦强度高¦成本低¦热膨胀系数高¦提高热震稳定性¦提高性能¦延长使用寿命¦提高抗热震性能¦提高抗氧化能力 | C3071 ¦ C3546 ¦ C4320 ¦ C3079 ¦ C3089 ¦ C3074 ¦ C3073 ¦ C3072 ¦ C2659 | 本发明涉及耐火材料生产技术领域，具体涉及氮化物结合刚玉‑碳化硅复合材料的制备。碳化硅颗粒50‑80wt%、刚玉颗粒5‑20wt%、硅粉5‑20wt%、二氧化硅微粉2‑12wt%，外加添加剂2‑5wt%、水或酒精1‑2wt%；其中刚玉颗粒由0‑1mm和1‑3mm两种不同粒径的刚玉颗粒组成，含量分别为3‑8wt%和5‑15wt%；碳化硅颗粒由1.5‑2.5mm、0.5‑1.5、0‑0.5mm三种不同粒径的碳化硅颗粒组成，含量分别为10‑15wt%、25‑35wt%、10‑15wt%；碳化硅微粉、硅粉、二氧化硅粉混合获得混合细粉；将混合料装入模具并摩擦振动成型，干燥后进行氮化处理，坯体硅粉和二氧化硅微粉共同氮化反应生成氮化硅和氧氮化硅，随炉冷却到室温，得到氮化物结合刚玉‑碳化硅复合材料。工艺简单，生产成本低，其制品具有耐高温性能优良，抗热震性能明显优于传统的氮化硅结合碳化硅材料。
141 | CN222646686U | CN202421401389.6 | 一种氮化硅结合碳化硅砖渗硅溶胶用辅助架体 | 实用新型 | 2024-06-19 | 2025-03-21 | 中钢集团洛阳耐火材料研究院有限公司 | 471039 河南省洛阳市涧西区西苑路43号 (河南,洛阳,涧西区) | 授权 | [0001]本实用新型属于氮化硅碳化硅制品在渗浸硅溶胶工艺领域,具体涉及一种氮化硅结合碳化硅砖渗硅溶胶用辅助架体。 | 外部框架¦外部配件¦内部配件 | 组装维护方便¦解决效率不高¦降低磕碰损毁风险¦提高效率¦减少磕碰损伤 | C2239 ¦ O8199 ¦ C3333 ¦ C2035 ¦ C3331 ¦ C2231 ¦ C3055 ¦ C4090 ¦ C3340 ¦ C2926 ¦ C3371 ¦ C3073 ¦ C2923 | 本实用新型提出的一种氮化硅结合碳化硅砖渗硅溶胶用辅助架体具有上盖板和下盖板；所述的上盖板与下盖板之间通过四角的平衡柱连接；每根所述平衡柱的上下两端分别穿过上盖板、下盖板；所述的上盖板与下盖板之间形成用以放置砖制品的空间；所述的下盖板上具有多排渗浸槽孔；放置在下盖板上的所述砖制品与所述的渗浸槽孔交叉设置；所述上盖板上具有方便将辅助架体转运至真空坑基设备内的吊装孔；所述下盖板的底面上具有多个用以对辅助架体进行支撑的支撑肋；所述支撑肋的高度大于平衡柱穿出下盖板的长度。使用该装置后有效的提高了渗硅溶胶的效率，降低了制品在搬运过程中产生的磕碰损毁问题，组装维修方便快捷，具有显著的经济效益。
142 | CN105152664A | CN201510630154.3 | 一种铜冶炼溜槽用浇注料的制备方法 | 发明申请 | 2015-09-29 | - | 中钢集团耐火材料有限公司 | 471000河南省洛阳市涧西区西苑路1号 (河南,洛阳,涧西区) | 撤回-视为撤回 ¦ 复审 | [0001]本发明涉及一种安装砌筑在铜冶炼阳极炉、底吹炉、闪速吹炼和竖炉溜槽用长寿命浇注料及其制备方法,特别是一种铜冶炼溜槽用浇注料的制备方法。 | - | 便于节能¦避免粘结¦保证整体性¦市场广阔¦增大润湿角¦避免再次发生¦避免损坏¦避免渗透作用¦降低生产成本¦保证使用寿命¦强度高¦制造方法简单¦提高生产能力¦提高耐用性¦组方合理¦不会溜槽寿命较低的问题¦提高新技术含量¦提高整体性¦延长使用寿命¦抗金属铜侵蚀渗透性能好 | C3071 ¦ C3546 ¦ C4320 ¦ C3079 ¦ C3089 ¦ C3074 ¦ C3073 ¦ C3072 | 本发明介绍了一种铜冶炼溜槽用浇注料的制备方法，浇注料包括3mm-1mm碳化硅35%-45%、颗1mm-0mm碳化硅20%-30%、0.088mm碳化硅细粉0%-6%、325目氮化硅细粉4%-8%、80目改性碳素细粉4%-6%、0.088mm烧结莫来石细粉0%-5%、铝酸盐水泥质5%-10%、硅灰3%-5%、α氧化铝微粉4%-8%，复合外加剂2.0%-4.0%；经过改性碳素材料的制备、制备复合添加剂，最后混合得到浇注料。本发明制备的铜冶炼溜槽用浇注料，抗金属铜侵蚀渗透性能好，铜冶炼溜槽整体性强、强度高，铜冶炼溜槽使用寿命是目前产品的5-6倍。
143 | CN101186517A | CN200710193011.6 | 刚玉－氮化硅－碳化硅复合浇注料 | 发明申请 | 2007-12-03 | 2009-09-09 | 中钢集团耐火材料有限公司 | 471039河南省洛阳市涧西区西苑路1号 (河南,洛阳,涧西区) | 未缴年费 | [0001]本发明涉及一种用于炼铁高炉风口带用无机非金属耐火材料，特别涉及一种含氮化硅、碳化硅、铝酸盐水泥、金属铝粉、金属硅、硅微粉、铝微粉、聚丙烯纤维混合的不定型耐火浇注料。 | 风口¦高炉细节 | 提高施工效率¦具有耐高温¦节约资源¦提高抗侵蚀性能¦保证耐磨性¦提高热震稳定性¦保证热稳定性¦保证耐高温性能¦实现快干¦不改变烘烤制度¦提高抗氧化能力¦减少消耗¦强度高¦具有耐渣蚀性¦保证强度¦快速确定¦具有耐磨¦具有耐渣蚀¦快速浇注砌筑¦缩短生产周期¦提高热稳定性¦提高透气性¦保证耐渣蚀性 | C3071 ¦ C3546 ¦ C4320 ¦ C3079 ¦ C3089 ¦ C3074 ¦ C3073 ¦ C3072 | 本发明公开了一种用于炼铁高炉风口带用刚玉－氮化硅－碳化硅复合浇注料，本浇注料是由刚玉、氮化硅、碳化硅、铝酸盐水泥、金属铝粉、金属硅、氧化硅微粉、氧化铝微粉、聚丙烯纤维混合而成，实现了可在高炉风口带复合棕刚玉耐火砖剩余残砖进行快速浇注修补，在新建高炉时也可直接浇注成型来代替复合棕刚玉耐火成型砖，在生产过程中不用高温烧成，因此也是一种节能的高炉风口带用耐火材料，浇注施工不受施工空间限制，可快速浇注砌筑，采取了快干措施，可随高炉正常烘炉，是高炉修补和新建高炉风口带用的快干快速筑炉和修炉的无机非金属耐火材料。
144 | CN100537481C | CN200710193011.6 | 刚玉－氮化硅－碳化硅复合浇注料 | 授权发明 | 2007-12-03 | 2009-09-09 | 中钢集团耐火材料有限公司 | 471039河南省洛阳市涧西区西苑路1号 (河南,洛阳,涧西区) | 未缴年费 | [0001]本发明涉及一种用于炼铁高炉风口带用无机非金属耐火材料，特别涉及一种含氮化硅、碳化硅、铝酸盐水泥、金属铝粉、金属硅、硅微粉、铝微粉、聚丙烯纤维混合的不定型耐火浇注料。 | 风口¦高炉细节 | 提高耐高温性能¦提高施工效率¦保证耐高温性能¦不改变烘烤制度¦减少消耗¦具有耐渣蚀性¦强度高¦保证强度¦快速确定¦具有耐渣蚀¦快速浇注砌筑¦缩短生产周期¦保证耐渣蚀性¦节约资源¦具有耐高温¦提高抗侵蚀性能¦保证耐磨性¦提高热震稳定性¦保证热稳定性¦提高耐渣蚀性能¦实现快干¦提高抗氧化能力¦具有耐磨¦提高热稳定性¦提高透气性 | C3071 ¦ C3546 ¦ C4320 ¦ C3079 ¦ C3089 ¦ C3074 ¦ C3073 ¦ C3072 | 本发明公开了一种用于炼铁高炉风口带用刚玉—氮化硅—碳化硅复合浇注料，本浇注料是由刚玉、氮化硅、碳化硅、铝酸盐水泥、金属铝粉、金属硅、氧化硅微粉、氧化铝微粉、聚丙烯纤维混合而成，实现了可在高炉风口带复合棕刚玉耐火砖剩余残砖进行快速浇注修补，在新建高炉时也可直接浇注成型来代替复合棕刚玉耐火成型砖，在生产过程中不用高温烧成，因此也是一种节能的高炉风口带用耐火材料，浇注施工不受施工空间限制，可快速浇注砌筑，采取了快干措施，可随高炉正常烘炉，是高炉修补和新建高炉风口带用的快干快速筑炉和修炉的无机非金属耐火材料。
145 | CN117209216A | CN202311378190.6 | 一种冻融损伤混凝土的水泥基修复材料及修复方法 | 发明申请 | 2023-10-23 | - | 中铁建物产科技有限公司 ¦ 中铁十五局集团有限公司 | 471000 河南省洛阳市西工区红山乡火车西站北侧 (河南,洛阳,西工区) | 实质审查 | [0001]本发明涉及建筑材料技术领域，具体而言，涉及一种冻融损伤混凝土的水泥基修复材料及修复方法。 | - | 强度高¦提高均匀性¦避免开裂¦提高韧性¦阻止冻融损伤¦提高结合力¦避免变形¦结合强度高¦延长使用寿命¦提高抗冻性¦减少维护需求 | C3515 ¦ C2662 | 本发明提供了一种冻融损伤混凝土的水泥基修复材料及修复方法，涉及建筑材料技术领域。具体而言，所述水泥基修复材料包括结合层材料、陶粒层材料和保护层材料；所述结合层材料包括水泥、硅灰、偏高岭土、石英砂、纳米SiO2、纳米Fe2O3、减水剂和水；所述陶粒层材料包括陶粒；所述保护层材料包括水泥、硅灰、偏高岭土、石英砂、聚丙烯塑钢纤维、减水剂和水。通过对受损部位进行处理，然后依次设置结合层、陶粒层和保护层的方法进行修复。采用本发明的修复材料和修复方法修复后，新旧界面粘结强度高、抗冻性好、保护层抗拉强度高，可有效阻止旧结构进一步冻融损伤，延长使用寿命。
146 | CN109054608A | CN201810703181.2 | 金属材料及其制备方法 | 发明申请 | 2018-06-15 | 2021-03-19 | 中铝洛阳铜加工有限公司 | 471000 河南省洛阳市涧西区建设路50号 (河南,洛阳,涧西区) | 授权 ¦ 权利转移 | [0001]本发明属于表面处理技术，涉及一种金属材料及其制备方法。 | 防污/水下涂料¦含杀生剂的油漆¦防腐涂料¦聚脲/聚氨酯涂料 | 附着性好¦提高稳定性¦阻止透过¦提高附着力¦施工方便¦减少孔洞¦成本低¦减少排放¦提高防水性能¦配方简单¦提高防锈性能¦克服性能单一¦光泽度高¦减少缺陷 | C2641 | 本发明公开了一种金属材料及其制备方法；首先制备基于富马酸二酯的功能填料，再通过有机无机杂化反应，制备功能改性体系，最后利用有机物之间合理配方结合功能改性体系，在限定原料比例下，得到性能最优的产品。由于产物结构中引入了一定量的含氟苯基，得到的产品耐高温性能和粘接性能优良，尤其是创造性的提出功能填料的制备，结合不同有机组分的采用，更易分散在涂料中，减小了团聚的现象，耐盐水、耐盐雾、耐酸性能都高。
147 | CN109054608B | CN201810703181.2 | 金属材料及其制备方法 | 授权发明 | 2018-06-15 | 2021-03-19 | 中铝洛阳铜加工有限公司 | 471000 河南省洛阳市涧西区建设路50号 (河南,洛阳,涧西区) | 授权 ¦ 权利转移 | [0001]本发明属于表面处理技术，涉及一种金属材料及其制备方法。 | 防污/水下涂料¦含杀生剂的油漆¦防腐涂料¦聚脲/聚氨酯涂料 | 挥发性溶剂少¦附着性好¦提高稳定性¦加速腐蚀¦阻止透过¦提高致密性¦提高附着力¦施工方便¦成本低¦降低防水效果¦减少排放¦提高防水性能¦配方简单¦克服性能单一¦收缩率低¦提高耐热性¦光泽度高 | C2641 | 本发明公开了一种金属材料及其制备方法；首先制备基于富马酸二酯的功能填料，再通过有机无机杂化反应，制备功能改性体系，最后利用有机物之间合理配方结合功能改性体系，在限定原料比例下，得到性能最优的产品。由于产物结构中引入了一定量的含氟苯基，得到的产品耐高温性能和粘接性能优良，尤其是创造性的提出功能填料的制备，结合不同有机组分的采用，更易分散在涂料中，减小了团聚的现象，耐盐水、耐盐雾、耐酸性能都高。
148 | CN118049860A | CN202211422553.7 | 一种鼓型卧式感应电炉炉膛的打炉方法 | 发明申请 | 2022-11-15 | - | 中铝洛阳铜加工有限公司 | 471000河南省洛阳市涧西区建设路50号 (河南,洛阳,涧西区) | 实质审查 | [0001]本发明涉及铜及铜合金熔炼所用熔沟式感应电炉炉膛的制作技术领域，尤其涉及一种鼓型卧式感应电炉炉膛的打炉方法。 | 衬里修复 | 提高烧结性能¦提高结合力¦保证结合紧密性¦降低施工难度¦提高导热效率¦提高致密性¦提高炉衬寿命¦缩短修复时间¦降低建设成本¦延长寿命¦提高耐磨性¦延长使用寿命¦降低难度系数 | C4320 ¦ C3461 | 一种鼓型卧式感应电炉炉膛的打炉方法，步骤流程为：炉壳内部清理‑铺纸或毡‑炉膛下部砌保温砖‑砌体刷玻璃水‑炉膛下部浇注‑凝固、脱模‑和上部接合面划松‑炉膛上部砌保温砖‑炉膛下部砌耐火砖、填料‑完工后，养生；本发明炉膛下部使用同样高铝质浇注料比高铝质耐火砖使用寿命更长，炉膛整体炉衬寿命得以提高，上部采用砌砖，下部采用浇注，减少了炉衬修理时间。
149 | CN108083825A | CN201711434790.4 | 一种再生铁水包永久层用快干自流浇注料 | 发明申请 | 2017-12-26 | 2020-09-29 | 偃师中岳耐火材料有限公司 | 471900 河南省洛阳市偃师区府店镇庙前村 (河南,洛阳,偃师市) | 授权 ¦ 权利转移 | [0001]本发明属于耐火材料技术领域，具体涉及一种再生铁水包永久层用快干自流浇注料。 | - | 提高效益¦良好密实¦优良自流¦延长寿命¦强度高¦抗剥离力强¦方便填充¦使用方便¦提高流动性¦提高性能¦不发生收缩¦提高抗热震性能¦成型效果好¦具有分散性¦提高回收利用率¦干燥快¦提高安全性¦便于压平¦减少污染¦具有静电斥力作用¦提高抗氧化能力¦降低生产成本¦施工方便¦保护自然环境¦烘烤快速¦减水效果好¦符合可持续发展的战略规划¦优质生产¦隔热效果好¦解决寿命短¦实现循环利用 | C3071 ¦ C3546 ¦ C4320 ¦ C3079 ¦ C3089 ¦ C3074 ¦ C3073 ¦ C3072 | 本发明公开了一种再生铁水包永久层用自流浇注料，以质量百分比计，其原料组成为：粒度为1‑9mm的废弃铁水包永久层再生料46％‑56％、粒度为1‑9mm的叶蜡石和电熔莫来石复合料13％‑20％、粒度为0‑1mm的叶蜡石和电熔莫来石复合料14％‑22％、粒度≤1mm的氮化硅2％‑6％、减水剂0.5％‑1.5％、防爆剂0.5％‑1.5％、结合剂2％‑5％、粒度≤60μm二氧化硅微粉1％‑3％、粒度≤60μm活性氧化铝微粉2％‑5％和粒度≤50μm硅微粉1％‑4％。本发明自流浇注料隔热性好，抗热震性好，抗剥落性强，具有优良的自流、摊平、填充的特点，容易施工，可快速烘烤不爆裂，达到了自流和快干的目的。
150 | CN108117401A | CN201711431420.5 | 一种铁水包永久层用快干自流浇注料 | 发明申请 | 2017-12-26 | 2020-09-29 | 偃师中岳耐火材料有限公司 | 471900 河南省洛阳市偃师区府店镇庙前村 (河南,洛阳,偃师市) | 授权 ¦ 权利转移 | [0001]本发明属于耐火材料技术领域，具体涉及一种铁水包永久层用快干自流浇注料。 | 铸造熔融物容器 | 良好密实¦避免再次发生¦自流优良¦优良自流¦延长寿命¦强度高¦抗剥离力强¦方便填充¦使用方便¦提高流动性¦不发生收缩¦提高抗热震性能¦成型效果好¦具有分散性¦提高隔热性能¦干燥快¦提高安全性¦便于压平¦减少修补工作量¦具有静电斥力作用¦提高抗氧化能力¦施工方便¦烘烤快速¦减水效果好¦隔热效果好¦延长使用寿命¦解决寿命短¦烘烤好 | C3071 ¦ C3546 ¦ C4320 ¦ C3079 ¦ C3089 ¦ C3074 ¦ C3073 ¦ C3072 | 本发明公开了一种铁水包永久层用快干自流浇注料，以质量百分比计，由以下原料制备而成：粒度为1‑9mm的叶蜡石和电熔莫来石复合料56％‑75％、粒度为0‑1mm的叶蜡石和电熔莫来石复合料14％‑22％、粒度≤1mm的氮化硅2％‑8％、减水剂0.5％‑1.5％、防爆剂0.8％‑1.5％、结合剂1％‑3％、粒度≤60μm二氧化硅微粉1％‑3％、粒度≤60μm活性氧化铝微粉1％‑4％、粒度≤50μm硅微粉2％‑5％。本发明铁水包永久层用快干自流浇注料隔热性好，抗热震性好，抗剥落性强，具有优良的自流、摊平、填充等特点，容易施工，可快速烘烤不爆裂，达到了自流和快干目的；此外，不粘渣铁，寿命长。
151 | CN108117401B | CN201711431420.5 | 一种铁水包永久层用快干自流浇注料 | 授权发明 | 2017-12-26 | 2020-09-29 | 偃师中岳耐火材料有限公司 | 471900 河南省洛阳市偃师区府店镇庙前村 (河南,洛阳,偃师市) | 授权 ¦ 权利转移 | [0001]本发明属于耐火材料技术领域，具体涉及一种铁水包永久层用快干自流浇注料。 | 铸造熔融物容器 | 良好密实¦自流优良¦优良自流¦延长寿命¦强度高¦抗剥离力强¦方便填充¦使用方便¦提高流动性¦不发生收缩¦提高抗热震性能¦成型效果好¦具有分散性¦提高隔热性能¦干燥快¦提高安全性¦便于压平¦减少修补工作量¦具有静电斥力作用¦提高抗氧化能力¦施工方便¦烘烤快速¦减水效果好¦抑制释放¦隔热效果好¦解决寿命短¦烘烤好 | C3071 ¦ C3546 ¦ C4320 ¦ C3079 ¦ C3089 ¦ C3074 ¦ C3073 ¦ C3072 | 本发明公开了一种铁水包永久层用快干自流浇注料，以质量百分比计，由以下原料制备而成：粒度为1‑9mm的叶蜡石和电熔莫来石复合料56％‑75％、粒度为0‑1mm的叶蜡石和电熔莫来石复合料14％‑22％、粒度≤1mm的氮化硅2％‑8％、减水剂0.5％‑1.5％、防爆剂0.8％‑1.5％、结合剂1％‑3％、粒度≤60μm二氧化硅微粉1％‑3％、粒度≤60μm活性氧化铝微粉1％‑4％、粒度≤50μm硅微粉2％‑5％。本发明铁水包永久层用快干自流浇注料隔热性好，抗热震性好，抗剥落性强，具有优良的自流、摊平、填充等特点，容易施工，可快速烘烤不爆裂，达到了自流和快干目的；此外，不粘渣铁，寿命长。
152 | CN108083825B | CN201711434790.4 | 一种再生铁水包永久层用快干自流浇注料 | 授权发明 | 2017-12-26 | 2020-09-29 | 偃师中岳耐火材料有限公司 | 471900 河南省洛阳市偃师区府店镇庙前村 (河南,洛阳,偃师市) | 授权 ¦ 权利转移 | [0001]本发明属于耐火材料技术领域，具体涉及一种再生铁水包永久层用快干自流浇注料。 | - | 提高效益¦良好密实¦优良自流¦高效回收¦延长寿命¦强度高¦抗剥离力强¦方便填充¦使用方便¦提高流动性¦提高性能¦不发生收缩¦提高抗热震性能¦成型效果好¦具有分散性¦干燥快¦提高安全性¦便于压平¦减少污染¦具有静电斥力作用¦提高抗氧化能力¦降低生产成本¦施工方便¦保护自然环境¦减水效果好¦符合可持续发展的战略规划¦优质生产¦隔热效果好¦解决寿命短¦实现循环利用 | C3071 ¦ C3546 ¦ C4320 ¦ C3079 ¦ C3089 ¦ C3074 ¦ C3073 ¦ C3072 | 本发明公开了一种再生铁水包永久层用自流浇注料，以质量百分比计，其原料组成为：粒度为1‑9mm的废弃铁水包永久层再生料46％‑56％、粒度为1‑9mm的叶蜡石和电熔莫来石复合料13％‑20％、粒度为0‑1mm的叶蜡石和电熔莫来石复合料14％‑22％、粒度≤1mm的氮化硅2％‑6％、减水剂0.5％‑1.5％、防爆剂0.5％‑1.5％、结合剂2％‑5％、粒度≤60μm二氧化硅微粉1％‑3％、粒度≤60μm活性氧化铝微粉2％‑5％和粒度≤50μm硅微粉1％‑4％。本发明自流浇注料隔热性好，抗热震性好，抗剥落性强，具有优良的自流、摊平、填充的特点，容易施工，可快速烘烤不爆裂，达到了自流和快干的目的。
153 | CN117655312A | CN202311741937.X | 一种砖砌钢包熔池壁套浇修补方法 | 发明申请 | 2023-12-18 | - | 偃师中岳耐火材料有限公司 | 471000 河南省洛阳市偃师区府店镇庙前村 (河南,洛阳,偃师市) | 实质审查 | [0001]本发明涉及钢铁冶炼技术领域，尤其涉及一种砖砌钢包熔池壁套浇修补方法。 | 铸造熔融物容器 | 造成污染¦提高耐火性能¦提高修补质量¦熔点高¦提高抗侵蚀性能¦解决损坏¦环保型好¦适于工业化生产¦提高热震稳定性¦操控简单快捷¦降低安全风险¦提高生产效率¦延长寿命¦提高修复效果¦强度高¦结合紧密¦操作方便¦操作工艺简单¦降低维护成本¦易于掌握¦具有抗氧化¦促进环保¦延长使用寿命¦降低消耗成本 | C3423 | 本发明公开了一种砖砌钢包熔池壁套浇修补方法，清理钢包残砖衬，支制胎模，选取浇注料进行机械搅拌后浇注，经振实、养护、脱模、烘烤、迎钢后实现套浇修补。本发明创新性在砖砌钢包熔池壁上进行套浇修补，在使用过程中与原砖层原位形成高温复合相，具有高熔点、高热震稳定性、高强度，抗氧化、抗侵蚀的特点，能够有效实现残砖与套浇层的紧密结合，显著提高修补质量和延长钢包的使用寿命，降低耐火材料消耗，降低钢铁生产过程中的维护成本和安全风险。
154 | CN115972734A | CN202211733811.3 | 防潮隔热ITO导电膜玻璃 | 发明申请 | 2022-12-30 | - | 凯盛信息显示材料(洛阳)有限公司 | 471000 河南省洛阳市洛龙区洛阳市伊滨区兰台路39号 (河南,洛阳,洛龙区) | 实质审查 | [0001]本发明涉及玻璃技术领域，具体为一种防潮隔热ITO导电膜玻璃。 | 合成树脂层状产品¦玻璃/矿渣层状产品 | 提高隔热性能¦提高防水性能 | C3082 ¦ C3071 ¦ C3081 ¦ C3024 ¦ C2221 ¦ C3089 ¦ C3034 ¦ C3033 ¦ C2021 ¦ C3021 ¦ C3073 ¦ C3051 ¦ C3072 ¦ C3061 ¦ C2922 ¦ C1789 ¦ C3311 ¦ C2912 ¦ C1779 | 本发明提供一种防潮隔热ITO导电膜玻璃，包括玻璃基板，所述玻璃基板的顶面设置有第一疏水层，所述第一疏水层的顶面设置有隔热涂料层，所述玻璃基板的底面设置有二氧化硅阻挡层，所述二氧化硅阻挡层的下方设置有石墨烯膜层，所述石墨烯膜层的下方设置有ITO导电膜层，所述ITO导电膜层的下方设置有第二疏水层。本发明提供了防潮隔热ITO导电膜玻璃，具有良好的双面防水性能，隔热效果好，性能优良，适用范围更广。
155 | CN110205676A | CN201910565864.0 | 一种液态硅中气泡CVD法生长晶体硅的方法 | 发明申请 | 2019-06-17 | - | 刘建军 | 471000 河南省洛阳市高新技术开发区九都西路美伦香颂26-1-703 (河南,洛阳,涧西区) | 撤回-主动撤回 | [0002]本发明涉及人工晶体技术领域，具体涉及一种液态硅中气泡CVD法生长晶体硅的方法。 | 多晶材料生长¦单晶生长 | 成本低¦降低能耗¦提高生产效率 | C2664 ¦ C3099 | 一种液态硅中气泡CVD法生长晶体硅的方法，涉及人工晶体技术领域，本发明通过在坩埚(4)中设置硅熔液(5)，然后将三氯氢硅和氢气通过气体分流器(9)从坩埚的中下部或底部进入到熔化的硅熔液中形成若干个气泡，在气泡内氢气还原三氯氢硅生成硅，本发明具有生产效率高、能耗低、成本低等优点，本发明具有生产效率高、能耗低、成本低等优点，是替代现有多晶硅还原生长的有效方法，适合大范围的推广和应用。
156 | CN112852290A | CN202110274203.X | 一种抗高温耐腐蚀高发射率陶瓷涂料及其制备方法 | 发明申请 | 2021-03-15 | - | 周少华 | 471000 河南省洛阳市洛龙区紫金风景线 (河南,洛阳,洛龙区) | 实质审查 | [0001]本发明涉及涂料技术领域，具体涉及一种抗高温耐腐蚀高发射率陶瓷涂料及其制备方法。 | 防火涂料¦化学工业¦防腐涂料 | 提高耐腐蚀性¦避免开裂¦减少磨损¦硬度高¦结构紧凑¦降低高温腐蚀速率¦降低生产成本¦延长寿命¦结合紧密¦高发射率¦化学稳定性好¦不易脱落¦提高可靠性¦高热导率¦提高换热效率¦提高结合牢固程度¦延长使用寿命¦提高传热性能¦提高抗热震性能¦工艺简单 | C2641 | 本发明涉及涂料技术领域，具体涉及一种抗高温耐腐蚀高发射率陶瓷涂料及其制备方法，由填料5‑12%、稀土发射剂20‑38%、陶瓷添加剂1‑3%、金属氧化物2‑5%、粘结剂15‑25%、助剂0.5‑1.5%、水18‑35%组成，本发明的抗高温耐腐蚀高发射率陶瓷涂料兼有金属和陶瓷复合材料的综合优点，具有高耐腐蚀性、硬度高、耐磨损，高抗热震能力，以及高发射率、高热导率，能够与基材紧密结合形成致密的化学惰性保护，在炉体及管道受热面形成保护层，最高可承受高达3300度的高温，大大减轻高温气流对受热面的磨损，降低高温腐蚀速率，延长炉体及管道的使用寿命，并且其发射率及换热效率高发射率不小于0.95；本发明的抗高温耐腐蚀高发射率陶瓷涂料制备方法工艺简单、制备成本较低。
157 | CN116673122A | CN202310611835.X | 一种浮选联合环保处理工艺 | 发明申请 | 2023-05-24 | - | 周政扬 | 471532 河南省洛阳市栾川县陶湾镇肖圪塔村马庄组 (河南,洛阳,栾川县) | 撤回-视为撤回 | [0001]本发明涉及一种浮选联合环保处理工艺，属于矿产开采工艺技术领域。 | 固体分离¦机械材料回收 | 操作方便¦稳定高效回收¦解决开发利用问题¦提高回收效率¦解决综合开发利用难题¦解决资源开发利用的难题¦避免不稳定性 | B0929 ¦ B0919 ¦ B0820 ¦ B0931 ¦ B0810 ¦ B0620 ¦ B0610 ¦ C3511 ¦ B0916 ¦ B0939 ¦ B0917 ¦ B0914 ¦ B0915 ¦ B0912 ¦ B0913 ¦ B0932 ¦ B0921 ¦ B0922 ¦ B0911 | 本发明涉及一种浮选联合环保处理工艺，属于矿产开采工艺技术领域。包括采弱磁选、浮选、优先混合浮选、混合分选、氧化矿细粒级浮选、硫化矿浮选、粗粒级部分氧化矿浮选、重选、强磁选、旋流；所述弱磁选筛选出铁精矿，通过浮选对剩余部分筛选出碳酸钙精粉、石英砂精粉后进行优先混合浮选；所述优先混合浮选利用第二药剂进行硫化矿与氧化矿细粒级部分分选。本发明提供一种浮选联合环保处理工艺，其应用于难处理高泥化多金属、非金属矿和固体渣类等资源，在应用过程中可根据处理物性质和需要，用不同药剂对工艺据情调整使用，解决了各种难处理高泥化多金属、非金属矿综合开发利用难题。
158 | CN102703179B | CN201210156648.9 | 一种高速全钢角接触轴承用导热润滑脂及其制备方法 | 授权发明 | 2012-05-18 | 2014-09-17 | 国创(洛阳)轴承产业技术研究院有限公司 | 471000 河南省洛阳市涧西区蓬莱路2号洛阳国家大学科技园B区3幢1层 (河南,洛阳,涧西区) | 授权 ¦ 权利转移 | [0001]本发明涉及一种润滑脂，尤其涉及一种适合高速全钢角接触轴承使用的导热润滑脂,同时还涉及一种该润滑脂的制备方法。 | 润滑组合物 | 噪音值大¦升温高¦高速度系数¦降低摩擦系数¦方便通过¦降低生产成本¦制造方法简单¦降低磨斑直径¦振动值大¦降低温升¦提高转速¦降低噪音¦提高导热性能¦减少震动¦外圈温度升高¦降低温度¦延长使用寿命¦储存安定性好 | C2511 ¦ C2662 ¦ C2661 | 本发明涉及一种高速全钢角接触轴承用润滑脂及其制备方法，高速全钢角接触轴承用润滑脂由以下重量百分含量的原料组成：钡基润滑脂85-95%，导热剂3-10%，抗氧剂2-5%。本发明的技术方案是以复合钡基润滑脂为基础，加入导热剂，即纳米粒子，使其具有更高的速度系数、更好的导热性能，使轴承具有低噪音、低温升、低振动和更长的使用寿命。解决目前国产润滑脂速度系数达不到运转要求、导热性不好的局面，省去电主轴供油装置，降低高速全钢角接触轴承运转时的噪音，温升与振动值。
159 | CN102703179A | CN201210156648.9 | 一种高速全钢角接触轴承用导热润滑脂及其制备方法 | 发明申请 | 2012-05-18 | 2014-09-17 | 国创(洛阳)轴承产业技术研究院有限公司 | 471000 河南省洛阳市涧西区蓬莱路2号洛阳国家大学科技园B区3幢1层 (河南,洛阳,涧西区) | 授权 ¦ 权利转移 | [0001]本发明涉及一种润滑脂，尤其涉及一种适合高速全钢角接触轴承使用的导热润滑脂,同时还涉及一种该润滑脂的制备方法。 | 润滑组合物 | 噪音值大¦升温高¦高速度系数¦降低摩擦系数¦方便通过¦满足高速运转的技术要求¦降低生产成本¦制造方法简单¦降低运行噪音¦降低磨斑直径¦振动值大¦降低温升¦降低噪音¦提高导热性能¦减少震动¦外圈温度升高¦降低温度¦延长使用寿命¦储存安定性好 | C2511 ¦ C2662 ¦ C2661 | 本发明涉及一种高速全钢角接触轴承用润滑脂及其制备方法，高速全钢角接触轴承用润滑脂由以下重量百分含量的原料组成：钡基润滑脂85-95%，导热剂3-10%，抗氧剂2-5%。本发明的技术方案是以复合钡基润滑脂为基础，加入导热剂，即纳米粒子，使其具有更高的速度系数、更好的导热性能，使轴承具有低噪音、低温升、低振动和更长的使用寿命。解决目前国产润滑脂速度系数达不到运转要求、导热性不好的的局面，省去电主轴供油装置，降低高速全钢角接触轴承运转时的噪音，温升与振动值。
160 | CN118423360A | CN202410342892.7 | 一种无油自润滑无保持架混合陶瓷球保护轴承 | 发明申请 | 2024-03-25 | - | 国创(洛阳)轴承产业技术研究院有限公司 | 471000 河南省洛阳市中国（河南）自由贸易试验区洛阳片区涧西区蓬莱路2号洛阳国家大学科技园B区3幢1层 (河南,洛阳,涧西区) | 公开 | [0001]本发明涉及磁悬浮轴承技术领域，具体为一种无油自润滑无保持架混合陶瓷球保护轴承。 | 球轴承¦轴承冷却¦机壳/外罩/支承物 | 降低摩擦热¦减小摩擦阻力¦提高承载能力¦提高润滑效果¦自润滑性能好¦延长使用寿命¦抵抗冲击力¦提高抗冲击能力¦改善运行特性 | C3451 | 本发明涉及磁悬浮轴承技术领域，且公开了一种无油自润滑无保持架混合陶瓷球保护轴承，该无油自润滑无保持架混合陶瓷球保护轴承，包括保护轴承和电机，电机上设置有转子，转子上设置有径向磁轴承，径向磁轴承上设置有轴向磁轴承，转子的外壁设置有保护轴承，保护轴承包括：右外圈，右外圈固定在转子的外壁，转子的外壁固定有右内圈；左外圈，左外圈固定在转子的外壁，转子的外壁固定有左外圈；外隔圈，外隔圈固定在右外圈和左外圈之间。该无油自润滑无保持架混合陶瓷球保护轴承，本装置通过不设置保持架，采用满装陶瓷球的形式，大大提高保护轴承的承载能力，抵抗转子跌落瞬间的巨大冲击力，提高其抗冲击能力。
161 | CN218002148U | CN202222376596.8 | 一种真空炉隔热结构 | 实用新型 | 2022-09-07 | 2022-12-09 | 大连理工大学洛阳研究院 | 471000 河南省洛阳市洛龙区开元大道265号 (河南,洛阳,洛龙区) | 授权 | [0001]本实用新型涉及真空炉领域，具体的说是一种真空炉隔热结构。 | 炉子组件¦马弗炉¦蒸煮炉 | 提高隔热性能¦杜绝对流传热¦保证隔热效果¦避免撕裂变形¦有效隔热¦降低温度¦以免损坏¦节省空间¦长久的维持隔热效果¦传导传热效率低下 | C3461 | 一种真空炉隔热结构，包括围设在真空炉的炉体外周的隔热壳，隔热壳与炉体之间形成密闭的真空隔热腔，在真空隔热腔中填充有圆形或类圆形的非金属颗粒状填充物；隔热壳上设有与真空隔热腔相连的填充口和排气口，填充口供所述非金属颗粒状填充物填入真空隔热腔中，排气口连接有真空泵，真空泵用于在非金属颗粒状填充物填入真空隔热腔的过程中抽出真空隔热腔中的空气，并在真空隔热腔中填满非金属颗粒状填充物后对真空隔热腔中进行抽真空操作。本实用新型旨在提供一种真空炉隔热结构，占用空间小并自适应真空炉炉体的局部形变。
162 | CN104261765B | CN201410510917.6 | 一种环氧树脂聚合物砂浆及其生产工艺 | 授权发明 | 2014-09-29 | 2015-06-03 | 小浪底水利水电工程有限公司 | 471100 河南省洛阳市小浪底水利枢纽管理区 (河南,洛阳,西工区) | 未缴年费 | [0001]本发明涉及聚合物砂浆技术领域，具体涉及一种环氧树脂聚合物砂浆及其生产工艺。 | - | 提高防腐性能¦粘度低¦环氧值高¦良好物理机械性能¦起到赶水的作用¦强度高¦增加弹性¦提高极性¦具有憎水作用¦分子量小¦有效调节流动性¦提高耐腐蚀性¦提高韧性¦提高安全性¦减少污染¦提高表面活性¦利于水下浇筑¦提高抗压能力¦达到相互改性的效果¦提高抗渗性能¦提高附着力¦优良抗海水腐蚀¦提高粘结力¦相容性好¦提高耐海水腐蚀性能¦提高绝缘性能¦操作方便¦提高抗撞击能力¦减少使用量¦提高作业性¦提高防水性能¦提高耐磨性¦提高耐久性 | C3515 ¦ C2662 | 本发明涉及一种环氧树脂聚合物砂浆及其生产工艺，该砂浆由15-20份的环氧树脂浆料、2-4份的活性稀释剂、6-8份的固化混合物以及70-80份的基料混合后搅拌调和得到，环氧树脂浆料由双酚A型环氧树脂E51、改性环氧树脂、有机膨润土和邻苯二甲酸二辛酯制成；活性稀释剂由环氧氯丙烷、脂肪醇和三氯丙烷组成，固化混合物由改性酚醛胺85份、端羟基液体丁腈橡胶、2-(3,4-环氧环己烷基)乙基三乙氧基硅烷、苯乙酸月桂醇酯和间苯二酚制成；基料由普通硅酸盐水泥、石英砂、憎水型膨胀珍珠岩、石墨精粉和绢云母粉制成；本发明的环氧树脂聚合物砂浆不仅具有优异的力学性能和抗冲磨性能，而且具有良好的粘接性能，能与基底混凝土形成整体结构。
163 | CN104261765A | CN201410510917.6 | 一种环氧树脂聚合物砂浆及其生产工艺 | 发明申请 | 2014-09-29 | 2015-06-03 | 小浪底水利水电工程有限公司 | 471100 河南省洛阳市小浪底水利枢纽管理区 (河南,洛阳,西工区) | 未缴年费 | [0001]本发明涉及聚合物砂浆技术领域，具体涉及一种环氧树脂聚合物砂浆及其生产工艺。 | - | 提高防腐性能¦粘度低¦环氧值高¦良好物理机械性能¦起到赶水的作用¦提高施工安全性¦强度高¦增加弹性¦提高极性¦具有憎水作用¦分子量小¦有效调节流动性¦提高耐腐蚀性¦提高韧性¦提高安全性¦减少污染¦提高表面活性¦利于水下浇筑¦提高抗压能力¦达到相互改性的效果¦提高抗渗性能¦提高附着力¦优良抗海水腐蚀¦提高粘结力¦相容性好¦提高耐海水腐蚀性能¦提高绝缘性能¦操作方便¦提高抗撞击能力¦减少使用量¦提高作业性¦提高防水性能¦提高耐磨性¦提高耐久性 | C3515 ¦ C2662 | 本发明涉及一种环氧树脂聚合物砂浆及其生产工艺，该砂浆由由15-20份的环氧树脂浆料、2-4份的活性稀释剂、6-8份的固化混合物以及70-80份的基料混合后搅拌调和得到，环氧树脂浆料由双酚A型环氧树脂E51、改性环氧树脂、有机膨润土和邻苯二甲酸二辛酯制成；活性稀释剂由环氧氯丙烷、脂肪醇和三氯丙烷组成，固化混合物由改性酚醛胺85份、端羟基液体丁腈橡胶、2-(3,4-环氧环己烷基)乙基三乙氧基硅烷、苯乙酸月桂醇酯和间苯二酚制成；基料由普通硅酸盐水泥、石英砂、憎水型膨胀珍珠岩、石墨精粉和绢云母粉制成；本发明的环氧树脂聚合物砂浆不仅具有优异的力学性能和抗冲磨性能，而且具有良好的粘接性能，能与基底混凝土形成整体结构。
164 | CN106380047A | CN201611068561.0 | 一种猪舍水净化系统 | 发明申请 | 2016-11-29 | - | 嵩县金泰生态农业专业合作社 | 471000 河南省洛阳市嵩县木植街北岭村 (河南,洛阳,嵩县) | 驳回 | [0001]本发明属于废水处理技术领域，具体涉及一种猪舍水净化系统。 | 好氧工艺处理¦特殊处理目标¦过滤处理¦畜牧业废水处理¦水/污水多级处理¦中和水/污水处理¦沉淀处理 | 节约水资源¦达到循环利用的标准¦设计合理¦方便处理¦高效去除¦达到再次利用的目的¦节约用水¦结构紧凑¦达到循环利用标准 | D4690 ¦ C4021 ¦ C2666 ¦ C1522 ¦ D4630 ¦ D4620 ¦ D4610 ¦ C3591 | 本发明公开了一种猪舍水净化系统，包括废液存储池、生化反应沉淀池、活性炭吸附器、絮凝器、生化净化器和酸碱中和平衡装置，所述储液箱通过管道与生化反应沉淀池连通，所述生化反应沉淀池通过管道与活性炭吸附器的顶部连通，所述活性炭吸附器的侧面下端通过管道与加入聚丙烯酰胺絮凝剂的絮凝器连通，所述絮凝器通过管道与液体泵连通，所述液体泵与生化净化器连通，所述生化净化器通过管道与酸碱中和平衡装置连通，所述酸碱中和平衡装置的上端设有酸碱液加入口，所述酸碱中和平衡装置的侧面设有出液管。因此，本发明设计合理，结构紧凑，能够很好处理猪舍呃逆的污水，使其达到循环利用的标准，有利于节约水源，环境保护。
165 | CN112250351A | CN202011112035.6 | 一种用于燃煤锅炉的防腐防结焦涂层及其喷涂方法 | 发明申请 | 2020-10-16 | - | 张伟 | 471000河南省洛阳市涧西区西苑路43号 (河南,洛阳,涧西区) | 驳回 ¦ 权利转移 | [0001]本发明涉及锅炉防结焦技术领域，具体涉及一种用于燃煤锅炉的防腐防结焦涂层及其喷涂方法。 | 涂层¦特殊表面 | 提高使用稳定性¦避免腐蚀¦避免接触腐蚀¦提高运行安全稳定性¦降低排烟温度¦降低煤耗¦避免渗透作用¦减少腐蚀¦防腐防结焦效果好¦避免粘附¦提高换热效率¦减少结焦¦降低温度¦延长使用寿命 | C3515 ¦ C2662 | 本发明涉及一种用于燃煤锅炉的防腐防结焦涂层，该涂层涂覆于燃煤锅炉水冷壁表面，所述的涂层包括涂于基底的防腐层和涂于表层的防结焦层，防腐层按照重量份数由片状云母粉10‑100份、片状滑石粉10‑100份、片状膨润土粉10‑100份以及鳞片状石墨粉10‑100份经结合剂硅树脂结合制成，硅树脂的重量份数为20‑300份；防结焦层按照重量份数由氮化硼5‑80份、氧化锆5‑60份、氧化铈5‑60份和氧化镧粉5‑60份制成，结合剂为硅溶胶或锆溶胶，结合剂的重量份数为10‑200份。本发明的涂层以无机材料为主，耐高温，防腐防结焦效果好，对金属炉管双层防护；有效减少了炉管的结焦和腐蚀问题，降低了炉膛温度和排烟温度，提高了炉管的换热效率，降低煤耗，从而有效提高了锅炉的使用寿命和运行的安全稳定性。
166 | CN102584142A | CN201210026801.6 | 一种复合免胶白水泥腻子 | 发明申请 | 2012-02-08 | - | 张少松 | 471500 河南省洛阳市栾川县君山路8号 (河南,洛阳,栾川县) | 驳回 ¦ 复审 | [0001]本发明涉及化工建材领域，尤其是涉及一种应用于内外墙防潮耐水的复合免胶白水泥腻子。 | - | 达到节能减排的环保目的¦成本低¦减少支出¦减免生产制造量¦使用方便¦降低制造总量 | C3515 ¦ C2662 | 一种涉及化工建材领域的复合免胶白水泥腻子，所述的白水泥腻子由聚合物胶粉、108胶粉、双飞粉、白水泥、灰钙粉、石英砂、膨润土和木质纤维组成，所述的白水泥腻子在使用时无需加胶混合，因而不但使用方便，而且还能让使用方节省支出。
167 | CN106430191B | CN201610897961.6 | 活性炭活化炉及活性炭生产方法 | 授权发明 | 2016-10-14 | 2017-11-28 | 张西进 | 471003 河南省洛阳市涧西区南昌路翠堤湾2号楼5-2302 (河南,洛阳,涧西区) | 授权 ¦ 一案双申 | [0001]本发明涉及活性炭生产设备及活性炭生产工艺领域，更具体地说，涉及一种活性炭活化炉及活性炭生产方法。 | 碳化合物 | 增加次数¦抑制脱落¦延长时间¦喂入量大¦避免断裂¦减少消耗¦提高品质¦提高可靠性¦使用方便¦避免安全事故¦增加接触¦提高产能¦实现绿色生产¦均匀辐射加热¦翻转充分¦实现智能化控制管理¦提高安全性¦提高密封性¦增加翻转次数¦解决污染¦促进活化¦结构可靠性高¦提高活化效果¦提高结构稳定性¦避免烧蚀¦保证品质¦加热温度稳定 | C3521 | 本发明公开了一种活性炭活化炉及活性炭生产方法，涉及活性炭生产设备及活性炭生产工艺领域。本发明能够一定程度提高活性炭生产过程的安全性，活化炉长期稳定运行，极大提升生产的活性炭品质、产能。本发明的活性炭活化炉，包括炉体、物料入炉装置和出料机构，炉体内设置有与炉体内部连通的燃烧通道，该燃烧通道内通有空气，炉体内部为负压状态且燃烧通道内的气压低于炉体内部。本发明的活性炭生产方法，包括以下步骤；步骤A：设置燃烧通道和物料通道；步骤B：向物料通道内通入蒸汽；步骤C：将物料通道内析出气体引入燃烧通道内；步骤D：加热物料通道内的物料；步骤E：将燃烧产生的烟气通入蒸汽发生器进行换热。本发明主要用于活性炭的生产。
168 | CN106430191A | CN201610897961.6 | 活性炭活化炉及活性炭生产方法 | 发明申请 | 2016-10-14 | 2017-11-28 | 张西进 | 471003 河南省洛阳市涧西区南昌路翠堤湾2号楼5-2302 (河南,洛阳,涧西区) | 授权 ¦ 一案双申 | [0001]本发明涉及活性炭生产设备及活性炭生产工艺领域，更具体地说，涉及一种活性炭活化炉及活性炭生产方法。 | 碳化合物 | 增加次数¦抑制脱落¦延长时间¦喂入量大¦避免断裂¦减少消耗¦提高品质¦提高可靠性¦使用方便¦避免安全事故¦增加接触¦提高产能¦均匀辐射加热¦翻转充分¦实现智能化控制管理¦提高安全性¦提高密封性¦增加翻转次数¦解决污染¦促进活化¦结构可靠性高¦提高活化效果¦提高生产能力¦提高结构稳定性¦避免烧蚀¦实现智能控制¦保证品质¦加热温度稳定 | C3521 | 本发明公开了一种活性炭活化炉及活性炭生产方法，涉及活性炭生产设备及活性炭生产工艺领域。本发明能够一定程度提高活性炭生产过程的安全性，活化炉长期稳定运行，极大提升生产的活性炭品质、产能。本发明的活性炭活化炉，包括炉体、物料入炉装置和出料机构，炉体内设置有与炉体内部连通的燃烧通道，该燃烧通道内通有空气，炉体内部为负压状态且燃烧通道内的气压低于炉体内部。本发明的活性炭生产方法，包括以下步骤；步骤A：设置燃烧通道和物料通道；步骤B：向物料通道内通入蒸汽；步骤C：将物料通道内析出气体引入燃烧通道内；步骤D：加热物料通道内的物料；步骤E：将燃烧产生的烟气通入蒸汽发生器进行换热。本发明主要用于活性炭的生产。
169 | CN106276889B | CN201610897885.9 | 活性炭活化炉的炉体 | 授权发明 | 2016-10-14 | 2017-11-28 | 张西进 | 471003 河南省洛阳市涧西区南昌路翠堤湾2号楼5-2302 (河南,洛阳,涧西区) | 授权 ¦ 一案双申 | [0001]本发明涉及活性炭生产设备领域，更具体地说，涉及一种活性炭活化炉的炉体。 | 碳化合物¦转鼓炉 | 增加次数¦翻转充分¦提高安全性¦抑制脱落¦提高密封性¦延长时间¦喂入量大¦增加翻转次数¦结构可靠性高¦避免断裂¦促进活化¦减少消耗¦提高结构稳定性¦提高品质¦保证品质¦提高可靠性¦使用方便¦提高产能¦增加接触 | C3521 | 本发明公开了一种活性炭活化炉的炉体，涉及活性炭生产设备领域。本发明能够一定程度提高活性炭生产过程的安全性，炉体长期稳定运行，极大提升生产的活性炭品质、产能。本发明的活性炭活化炉的炉体，炉体内设置有与炉体内部连通的燃烧通道，该燃烧通道内通有空气；炉体内部分隔有至少两个物料通道，物料通道沿炉体的长度方向设置，每个物料通道内通有蒸汽；炉体包括外筒体，至少两段分仓支撑件沿外筒体内壁周向设置并围成燃烧通道，相邻两段分仓支撑件、外筒体内壁以及燃烧通道外壁之间围成一个物料通道。本发明主要用于活性炭的生产。
170 | CN119504214A | CN202411709033.3 | 一种砂浆固化工艺 | 发明申请 | 2024-11-27 | - | 文石礼安有限公司 | 471000 河南省洛阳市老城区九都东路318号金融大厦西座19楼1902 (河南,洛阳,老城区) | 实质审查 | [0001]本发明属于砂浆固化技术领域，具体为一种砂浆固化工艺。 | 覆盖/衬里 | 提高施工效率¦固化稳定¦减少污染¦保证施工质量¦分布充分¦减少浪费¦分布均匀¦提高粘结力¦避免质量隐患¦强度高¦成本低¦减少需求¦促进绿色发展¦提高涂抹效果¦结合强度高¦提高性能¦提高耐久性¦混合均匀¦减少后期维护¦抑制泛碱 | C3515 ¦ C2662 | 本发明属于砂浆固化技术领域，且公开了一种砂浆固化工艺，包括下列重量份的原料组分：水泥50千克；水20千克；集料80千克；固化剂6千克；所述集料为石英砂、褐煤、砂组成的混合物，其按重量比为4：2.5：3.5。本发明通过精确配比水泥、水、集料及固化剂，显著提升了砂浆的综合性能；固化剂的加入有效调节了砂浆的水分平衡，避免了传统工艺中因原材料质量及水分含量不稳定导致的脱水过快或泛碱现象；在适宜的温湿度条件下，砂浆能够均匀、稳定地固化，形成高强度、耐久性好的粘结层；这一工艺不仅提高了施工效率，还降低了后期维护和修补的成本，为建筑工程的质量保障提供了有力支持。
171 | CN220984215U | CN202322132724.9 | 一种隔离型铝套柔性矿物绝缘防火电缆 | 实用新型 | 2023-08-09 | 2024-05-17 | 春宾电缆集团有限公司 | 471000 河南省洛阳市偃师市顾县镇回龙湾工业区 (河南,洛阳,偃师市) | 授权 | [0001]本实用新型涉及防火电缆技术领域，具体为一种隔离型铝套柔性矿物绝缘防火电缆。 | 气候变化适应¦可弯曲的电缆¦可弯曲的导体 | 提高防火性能¦预防烧坏¦提高防水性能¦提高抗拉性能 | C3829 ¦ C3831 | 本实用新型公开了一种隔离型铝套柔性矿物绝缘防火电缆，涉及防火电缆技术领域，包括隔离型铝套柔性矿物绝缘防火电缆，包括线芯，所述线芯设置有四个，四个线芯相互对应，所述线芯的表面包裹有铝保护套，所述铝保护套的表面包裹有防火层，所述防火层的外部包裹有绝缘层，四个绝缘层的外部包裹有防水层，所述防水层与四个绝缘层之间的间隙内填充有矿物质绝缘填充物，矿物质绝缘填充物是由滑石粉和石英砂混合制成，所述防水层的表面包裹有耐磨层，所述耐磨层为尼龙管，通过设置耐磨层能够有效提高线缆的耐磨性能，所述防火层为酚醛树脂管，所述绝缘层为玻璃纤维管，能够有效避免处于高温以及火源环境下电缆被烧坏或者出现短路。
172 | CN101531371A | CN200910300930.8 | 共聚硅酸盐絮凝剂的合成新方法 | 发明申请 | 2009-03-18 | - | 李绍通 | 471012河南省洛阳市吉利区三和社区7号楼105室 (河南,洛阳,吉利区) | 撤回-视为撤回 | [0001]本发明涉及高效絮凝剂共聚硅酸盐的合成新方法。 | 絮凝/沉淀水/污水处理¦硅化合物 | 高效混凝效果¦生产工艺简单¦提高混凝效果¦去除效果好¦延长储存时间¦工艺简单¦快速脱稳¦降低生产成本¦提高去除水中杂质的能力 | C2613 ¦ C3521 ¦ C2619 | 本发明公开了共聚硅酸盐絮凝剂的合成新方法。该方法是在合成聚合氯化铝、聚合氯化铝铁、聚合氯化铁或聚合硫酸铁等絮凝剂的中后期或与聚合氯化铝、聚合氯化铝铁、聚合氯化铁或聚合硫酸铁等液体絮凝剂，加入高氯硅烷与上述聚合物发生共聚反应合成共聚硅盐絮凝剂。本发明克服了传统酸化法制备聚合硅酸盐絮凝剂工艺的弊端，简化了合成工艺路线，为大规模生产共聚硅酸盐絮凝剂提供了便利，并降低了生产成本。
173 | CN101481114A | CN200910300002.1 | 多晶硅副产品四氯化硅的回收利用方法 | 发明申请 | 2009-01-04 | - | 李绍通 | 471012河南省洛阳市吉利区三和社区7号楼105室 (河南,洛阳,吉利区) | 撤回-视为撤回 | [0001]本发明属于环保技术领域，涉及到多晶硅副产品四氯化硅(SiCl4)的回收利用方法。 | 卤代硅烷 | 降低单耗¦过程无污染¦限制保护范围¦友好生产过程¦不因此限制保护范围¦高效回收¦反应温度低¦易于控制¦结构简单¦方便处理¦降低能耗¦反应压力低¦降低运行能耗¦提高转化率 | C2613 ¦ C3521 ¦ C2619 | 本发明公开了多晶硅副产品四氯化硅的回收利用方法。本发明将四氯化硅、氢气、氯化氢的混合气体按一定配比，通过特种镍催化剂和硅粉的混合料层，在一定反应温度、反应压力和微波共同作用下进行催化氢化反应合成三氯氢硅。其中镍催化剂与硅粉的质量比为0.3～3，四氯化硅与氢气的摩尔比为1∶2～20，四氯化硅与氯化氢的摩尔比为0.2～5。本发明的多晶硅副产品四氯化硅回收利用方法中四氯化硅合成三氯氢硅转化率高、生产能力大。
174 | CN100562502C | CN200610017565.6 | 太阳能电池封装玻璃的制造方法 | 授权发明 | 2006-03-24 | 2009-11-25 | 李静 | 471000 河南省洛阳市洛龙区龙门镇龙门村4组8-6号 (河南,洛阳,洛龙区) | 授权 ¦ 权利转移 | [0001]本发明属于一种太阳能电池封装玻璃的制造方法，同时涉及制造中所用的窑炉。 | 玻璃炉设备 | 满足性能要求¦提高光洁度¦强度高¦降低含量¦透光率高¦柔韧性好¦液流稳定¦提高韧性¦白度高¦延长使用寿命¦降低铁含量¦控制熔化速度 | C3546 ¦ C3049 ¦ C3042 ¦ C3041 | 一种太阳能电池封装玻璃的制造方法，包括原料的选择、原料的加工处理、称取原料、原料的混合并加入窑炉内进行熔化、成型和退火步骤，在该方法中石英砂中铁的含量控制在0－25ppm；所用的窑炉窑坎高度为715－780mm，花隔墙中刚玉砖与墙体宽的中心线成45°交角；用本发明的技术方案生产出的玻璃透光率高于92%，并具有白度高、光洁度高、强度高、柔韧度好使用寿命长的优点，这种玻璃完全满足了太阳能电池封装玻璃的性能要求。
175 | CN101041554A | CN200610017565.6 | 太阳能电池封装玻璃的制造方法及制造中所用窑炉 | 发明申请 | 2006-03-24 | 2009-11-25 | 李静 | 471000 河南省洛阳市洛龙区龙门镇龙门村4组8-6号 (河南,洛阳,洛龙区) | 授权 ¦ 权利转移 | [0001]本发明属于一种太阳能电池封装玻璃的制造方法，同时涉及制造中所用的窑炉。 | 玻璃炉设备 | 满足性能要求¦提高光洁度¦强度高¦降低含量¦透光率高¦柔韧性好¦液流稳定¦满足封装的性能要求¦白度高¦延长使用寿命¦降低铁含量¦控制熔化速度 | C3546 ¦ C3049 ¦ C3042 ¦ C3041 | 一种太阳能电池封装玻璃的制造方法，包括原料的选择、原料的加工处理、称取原料、原料的混合并加入窑炉内进行熔化、成型和退火步骤，在该方法中石英砂中铁的含量控制在0－25ppm；所用的窑炉窑坎高度为715－780mm，花隔墙中刚玉砖与墙体宽的中心线成45°交角，窑炉内装有与控制系统相连的传感器；用本发明的技术方案生产出的玻璃透光率高于92％，并具有白度高、光洁度高、强度高、柔韧度好使用寿命长的优点，这种玻璃完全满足了太阳能电池封装玻璃的性能要求。
176 | CN110745831A | CN201911112197.7 | 一种四氯化硅除杂方法及其装置 | 发明申请 | 2019-11-14 | 2021-09-10 | 李龙飞 | 471031 河南省洛阳市涧西区高新东马沟村五组17号 (河南,洛阳,涧西区) | 授权 | [0001]本发明涉及硅加工技术领域，具体涉及一种四氯化硅除杂方法及其装置。 | 卤代硅烷 | 成本低¦纯度高¦高效除杂 | C2613 ¦ C3521 ¦ C2619 | 本发明公开了一种四氯化硅除杂方法及其装置。一种四氯化硅除杂方法包括如下步骤：S1.将离子液体干燥除水；S2.将四氯化硅加入干燥的无水离子液体；S3.将混合了四氯化硅的离子液体进行电解；S4.将经过电解的液体水浴加热，将加热得到的蒸汽冷凝，得到高纯四氯化硅。一种四氯化硅除杂装置，包含电源、惰性电极、密封且外表面绝缘的电解槽、水浴槽、冷凝器、蠕动泵以及成品罐；电源的正极连接惰性电极插入电解槽作为电解池的阳极，电源的负极连接惰性电极插入电解槽作为电解池的阴极，电解槽中间设置一个出口连接至冷凝器，冷凝器后连接有蠕动泵，随后连接至成品罐，电解槽放置于水浴槽内。本发明提出了一种新的四氯化硅的除杂方法，成本低，效果好。
177 | CN110745831B | CN201911112197.7 | 一种四氯化硅除杂方法及其装置 | 授权发明 | 2019-11-14 | 2021-09-10 | 李龙飞 | 471031 河南省洛阳市涧西区高新东马沟村五组17号 (河南,洛阳,涧西区) | 授权 | [0001]本发明涉及硅加工技术领域，具体涉及一种四氯化硅除杂方法及其装置。 | 卤代硅烷 | 成本低¦纯度高¦提高净化效率¦高效除杂 | C2613 ¦ C3521 ¦ C2619 | 本发明公开了一种四氯化硅除杂方法及其装置。一种四氯化硅除杂方法包括如下步骤：S1.将离子液体干燥除水；S2.将四氯化硅加入干燥的无水离子液体；S3.将混合了四氯化硅的离子液体进行电解；S4.将经过电解的液体水浴加热，将加热得到的蒸汽冷凝，得到高纯四氯化硅。一种四氯化硅除杂装置，包含电源、惰性电极、密封且外表面绝缘的电解槽、水浴槽、冷凝器、蠕动泵以及成品罐；电源的正极连接惰性电极插入电解槽作为电解池的阳极，电源的负极连接惰性电极插入电解槽作为电解池的阴极，电解槽中间设置一个出口连接至冷凝器，冷凝器后连接有蠕动泵，随后连接至成品罐，电解槽放置于水浴槽内。本发明提出了一种新的四氯化硅的除杂方法，成本低，效果好。
178 | CN111500233A | CN202010309699.5 | 一种高粘耐高温植筋胶 | 发明申请 | 2020-04-20 | - | 杜卫强 | 471314 河南省洛阳市伊川县江左乡孟家窑一组 (河南,洛阳,伊川县) | 实质审查 | [0001]本发明属于化工原料制备技术领域，具体涉及一种高粘耐高温植筋胶。 | 非高分子粘合剂添加剂¦高分子粘合剂添加剂¦改性环氧树脂粘合剂 | 提高耐高温性能¦密度高¦应用效果好¦具有补强增韧的效果¦可行性高¦提高稳定性¦成膜性强¦低体积膨胀系数¦降低结晶度¦稳定提升相容性¦稳定提升粘结效果¦满足力学性能¦提高粘结力¦相容性好¦减少粘结¦增加结合面积¦柔韧性好¦提高粘性¦提高抗老化性¦结合强度高¦提升明显¦热力学熵增大¦减少损失¦增强氢键作用 | C2669 ¦ C4090 | 本发明公开了一种高粘耐高温植筋胶，属于化工原料制备技术领域。本发明对细化的水曲柳进行氯化锌溶液浸泡搅拌，并进行巯基化改性，便于提高改性木浆料成分内部的氢键作用，增大纤维与纤维、纤维与有机树脂之间的结合面积，提高致密度，也可稳定提升粘结效果，以甘油酯类物质对酚醛环氧丙烯酸酯树脂成分进行增韧改性，提升树脂成分的柔韧性，在一定程度上降低粘度，提升所制植筋胶的稳定性，通过对树脂类成分进行的改性，增强其固化产物的混乱度，使其热力学熵增大，降低其结晶性，使其固化产物在满足植筋胶力学性能的基础上，提升本植筋胶的应用效果。本发明解决了目前常用植筋胶存在耐高温性能差、粘结强度低的问题。
179 | CN220479437U | CN202322212501.3 | 一种分级磁选设备 | 实用新型 | 2023-08-17 | 2024-02-13 | 栾川县启源矿业有限公司 | 471453 河南省洛阳市栾川县石庙镇龙潭村十组 (河南,洛阳,栾川县) | 授权 | [0001]本实用新型涉及磁选设备技术领域，具体为一种分级磁选设备。 | 滤筛¦格栅¦利用工具的清洁方法¦磁力分离 | 提高清洗效率¦提高筛选效率¦附着性好¦避免堵塞¦延长使用寿命¦提高磁选效率¦附着均匀¦便于清理¦实现分级收集 | C3579 ¦ C4330 ¦ C3511 ¦ C3499 ¦ C3531 ¦ C3574 | 本实用新型公开了一种分级磁选设备，包括壳体，所述壳体的顶部开设固定有进料斗，且所述壳体右侧的上分安装有电机，并且所述壳体内壁的底部滑动卡合连接有第一收集盒；还包括：所述壳体内部的上方贯穿轴承连接有转动杆，且所述转动杆的右端与电机的输出端固定连接，并且所述转动杆的外侧套设固定有电磁铁，所述壳体内部位于电磁铁的下方设置有筛网；所述壳体左右两侧的下方安装有第二收集盒。该分级磁选设备，能够使磁性矿物杂质更加均匀的附着在电磁铁表面，同时便于对电磁铁表面磁性矿物杂质进行清理，继而提高磁选效率，并且还能够对石英砂原料进行分级，同时可以提高对石英砂原料的筛选效率。
180 | CN102320783A | CN201110149229.8 | 新型纳米耐磨陶瓷涂料及其制备方法 | 发明申请 | 2011-06-03 | 2013-03-13 | 河南中隆科技有限责任公司 | 471000 河南省洛阳市涧西区西马沟科技园 (河南,洛阳,涧西区) | 未缴年费 | [0001] 本发明涉及一种非金属耐磨涂料，具体地说是一种新型纳米耐磨陶瓷涂料及其制备方法。 | - | 提高耐高温性能¦抗压强度高¦活性高¦提高韧性¦提高耐高温功能¦含水少¦提高耐磨性¦提高致密性¦提高耐压能力 | C3515 ¦ C2662 | 新型纳米耐磨陶瓷涂料及其制备方法，涉及一种非金属耐磨涂料，各原料加入量的重量百分比为：水泥25-35%、陶瓷纤维2.5-4.5%、钢纤维2.5-4.5%、减水剂1.64-2.5%、水0.27-0.55%、细粉料30-40%、微粉料20-30%、纳米粉料4.5—7.5%；细粉料为石英砂或刚玉，细粉料的粒度为0.45mm-0.9mm；微粉料为镁砂，微粉料的粒度为0.01mm-0.4mm；纳米粉料为硅灰或碱性矿渣，纳米粉料的粒度为0.001mm-0.009mm。涂料中掺水量很少，不会产生水蒸发导致的空洞，特别密实，提高了耐磨性能；加入的镁砂，又增加了耐高温功能。
181 | CN102276223B | CN201110148751.4 | 柔性耐磨陶瓷涂料及其制备方法 | 授权发明 | 2011-06-03 | 2013-07-17 | 河南中隆科技有限责任公司 | 471000 河南省洛阳市涧西区西马沟科技园 (河南,洛阳,涧西区) | 未缴年费 | [0001]本发明涉及一种非金属耐磨涂料，具体的说是新型柔性耐磨陶瓷涂料及其制备方法。 技术领域 [0002]本发明涉及一种非金属耐磨涂料，具体的说是新型柔性耐磨陶瓷涂料及其制备方法。 | - | 提高耐高温性能¦密度高¦提高承压性能¦提高耐火性能¦提高韧性¦降低孔隙率¦周期短¦提高耐磨性¦制造方便¦制备周期短 | C3515 ¦ C2662 | 柔性耐磨陶瓷涂料，原料由骨料、细粉料、铝酸盐水泥、陶瓷纤维、钢纤维和添加剂组成，加入量的重量份数比为：骨料12-14份、细粉料6-7份、铝酸盐水泥1份、长度为5-10cm的陶瓷纤维1份、直径为0.1-0.8mm长度为1-3cm的钢纤维0.5份和添加剂1份；该柔性耐磨陶瓷涂料制作过程中不用加水，用磷酸盐或者水玻璃作“化学键式的结合剂”与耐磨骨料、耐磨细粉料、陶瓷纤维配成无水的“化学键式的结合”成型，耐高温，减少该涂料被高温加热时由水蒸气产生的气孔，增强受压能力，增强耐火性和耐磨性。
182 | CN102320783B | CN201110149229.8 | 纳米耐磨陶瓷涂料及其制备方法 | 授权发明 | 2011-06-03 | 2013-03-13 | 河南中隆科技有限责任公司 | 471000 河南省洛阳市涧西区西马沟科技园 (河南,洛阳,涧西区) | 未缴年费 | [0001] 本发明涉及一种非金属耐磨涂料，具体地说是一种新型纳米耐磨陶瓷涂料及其制备方法。 | - | 提高耐高温性能¦抗压强度高¦活性高¦提高韧性¦提高耐高温功能¦含水少¦提高耐磨性¦结构紧凑¦提高致密性 | C3515 ¦ C2662 | 纳米耐磨陶瓷涂料及其制备方法，涉及一种非金属耐磨涂料，各原料加入量的重量百分比为：水泥25—35%、陶瓷纤维2.5—4.5%、钢纤维2.5—4.5%、减水剂1.64—2.5%、水0.27—0.55%、细粉料30—40%、微粉料20—30%、纳米粉料4.5—7.5%；细粉料为石英砂或刚玉，细粉料的粒度为0.45mm—0.9mm；微粉料为镁砂，微粉料的粒度为0.01mm—0.4mm；纳米粉料为硅灰或碱性矿渣，纳米粉料的粒度为0.001mm—0.009mm。涂料中掺水量很少，不会产生水蒸发导致的空洞，特别密实，提高了耐磨性能；加入的镁砂，又增加了耐高温功能。
183 | CN102276223A | CN201110148751.4 | 新型柔性耐磨陶瓷涂料及其制备方法 | 发明申请 | 2011-06-03 | 2013-07-17 | 河南中隆科技有限责任公司 | 471000 河南省洛阳市涧西区西马沟科技园 (河南,洛阳,涧西区) | 未缴年费 | [0001]本发明涉及一种非金属耐磨涂料，具体的说是新型柔性耐磨陶瓷涂料及其制备方法。 技术领域 [0002]本发明涉及一种非金属耐磨涂料，具体的说是新型柔性耐磨陶瓷涂料及其制备方法。 | - | 提高耐高温性能¦密度高¦提高承压性能¦提高耐火性能¦提高韧性¦降低孔隙率¦周期短¦提高耐磨性¦制造方便¦制备周期短 | C3515 ¦ C2662 | 新型柔性耐磨陶瓷涂料，原料由骨料、细粉料、铝酸盐水泥、陶瓷纤维、钢纤维和添加剂组成，加入量的重量份数比为：骨料12-14份、细粉料6-7份、铝酸盐水泥1份、长度为5-10cm的陶瓷纤维1份、直径为0.1-0.8mm长度为1-3cm的钢纤维0.5份和添加剂1份；该柔性耐磨陶瓷涂料制作过程中不用加水，用磷酸盐或者水玻璃作“化学键式的结合剂”与耐磨骨料、耐磨细粉料、陶瓷纤维配成无水的“化学键式的结合”成型，耐高温，减少该涂料被高温加热时由水蒸气产生的气孔，增强受压能力，增强耐火性和耐磨性。
184 | CN102276240B | CN201110148823.5 | 一种柔性耐磨陶瓷材料及其制备方法 | 授权发明 | 2011-06-03 | 2013-07-17 | 河南中隆科技有限责任公司 | 471000 河南省洛阳市涧西区西马沟科技园 (河南,洛阳,涧西区) | 未缴年费 | [0001]本发明涉及一种非金属耐磨材料，具体的说是一种新型柔性耐磨陶瓷材料及制备方法。 | - | 来源丰富¦价格低廉¦强度高¦节约水资源¦制备简单¦降低孔隙率¦减少劳动力消耗¦提高耐磨性¦提高结合稳定性¦提高致密性¦购买方便¦降低生产成本 | C3071 ¦ C3546 ¦ C4320 ¦ C3079 ¦ C3089 ¦ C3074 ¦ C3073 ¦ C3072 ¦ C2659 | 一种柔性耐磨陶瓷材料及制备方法，原料由耐磨骨料、耐磨细粉、陶瓷纤维和结合剂组成，由烧结镁砂、石英砂和刚玉混合制得耐磨骨料，细粉镁砂和石英砂混合制得耐磨细粉，后将耐磨骨料、耐磨细粉和陶瓷纤维，混合后，加入结合剂，再次混合，制得耐磨陶瓷材料；本发明在无水和水泥存在的情况下将耐磨材料、陶瓷材料与结合剂进行黏着结合，形成具有耐高温、耐磨、耐强性高的柔性耐磨陶瓷材料，此方法制备简单方便，制备的耐磨陶瓷材料气孔率低，产品美观且密度高，节约水资源，降低生产成本，减少劳动力消耗，原料价格低廉，购买方便，来源丰富。
185 | CN102276240A | CN201110148823.5 | 一种新型柔性耐磨陶瓷材料及其制备方法 | 发明申请 | 2011-06-03 | 2013-07-17 | 河南中隆科技有限责任公司 | 471000 河南省洛阳市涧西区西马沟科技园 (河南,洛阳,涧西区) | 未缴年费 | [0001]本发明涉及一种非金属耐磨材料，具体的说是一种新型柔性耐磨陶瓷材料及制备方法。 | - | 提高耐高温性能¦价格低廉¦密度高¦节约水资源¦制备简单¦降低孔隙率¦提高致密性¦降低生产成本¦减少消耗¦来源丰富¦强度高¦提高耐磨性¦提高结合稳定性¦购买方便 | C3071 ¦ C3546 ¦ C4320 ¦ C3079 ¦ C3089 ¦ C3074 ¦ C3073 ¦ C3072 ¦ C2659 | 一种新型柔性耐磨陶瓷材料及制备方法，原料由耐磨骨料、耐磨细粉、陶瓷纤维和结合剂组成，由烧结镁砂、石英砂和刚玉混合制得耐磨骨料，细粉镁砂和石英砂混合制得耐磨细粉，后将耐磨骨料、耐磨细粉和陶瓷纤维，混合后，加入结合剂，再次混合，制得耐磨陶瓷材料；本发明在无水和水泥存在的情况下将耐磨材料、陶瓷材料与结合剂继进行黏着结合、聚合或缩合，形成具有耐高温、耐磨、耐强性高的柔性耐磨陶瓷材料，此方法制备简单方便，制备的耐磨陶瓷材料气孔率低，产品美观且密度高，节约水资源，降低生产成本，减少劳动力消耗，原料价格低廉，购买方便，来源丰富。
186 | CN120118451A | CN202510614570.8 | 一种耐高温PVC阻燃材料及其制备方法 | 发明申请 | 2025-05-14 | - | 河南云瀚实业有限公司 | 471922 河南省洛阳市偃师区顾县镇回龙湾村9组 (河南,洛阳,偃师市) | 实质审查 | [0001]本发明涉及阻燃高分子材料领域，具体涉及一种耐高温PVC阻燃材料及其制备方法。 | - | 提高耐高温性能¦方便排出¦机械强度高¦提高阻燃性能¦延长使用寿命 | C2922 ¦ C2911 ¦ C2921 ¦ C2919 ¦ C2929 ¦ C2928 ¦ C2927 ¦ C2916 ¦ C2926 ¦ C2915 ¦ C2925 ¦ C2924 ¦ C2913 ¦ C2923 ¦ C2912 | 本发明提供一种耐高温PVC阻燃材料及其制备方法，属于阻燃高分子材料领域，包括如下步骤：将乙醇溶液、正硅酸乙酯、ZrOCl2·8H2O溶液混合搅拌，加热后，与PVC树脂粉混合，超声分散，通入氮气，升温制得改性PVC粉末；将单宁、NaOH、水、环氧氯丙烷加热搅拌，冷却，旋转蒸发，加入四氢呋喃，干燥制得单宁基环氧树脂；将预处理的埃洛石纳米管、乙醇水溶液和植酸真空搅拌，离心，加入CuCl2·2H2O、乙醇和水混合搅拌，离心，冷冻干燥制得复合阻燃剂；将PVC树脂、改性PVC粉末、单宁基环氧树脂、复合阻燃剂、助剂高速混合，密炼，造粒，得到耐高温PVC阻燃材料。本发明能够提高PVC材料阻燃性能以及耐高温性能的同时减少有毒烟雾的排出。
187 | CN114195434A | CN202111657208.7 | 一种压抹加固用地聚合物基高延性混凝土及其制备方法 | 发明申请 | 2021-12-30 | 2022-10-14 | 河南人邦科技股份有限公司 | 471000 河南省洛阳市洛宁县涧口乡新宁大道北侧1号 (河南,洛阳,洛宁县) | 授权 ¦ 权利转移 | [0001]本发明属于加固用混凝土技术领域，具体涉及一种压抹加固用地聚合物基高延性混凝土及其制备方法。 | 水泥生产 | 提高抗震性能¦促进水化反应¦实现自修复¦避免开裂¦起到密实填充作用¦抗流挂性能好¦提高韧性¦分散性好¦粘度低¦提高自我修复能力¦激发活性¦提高抗裂性能¦强度足够¦方便工作¦强度高¦减少排放¦提高早期强度¦具有抗开裂能力¦具有水硬活性¦实现变废为宝¦激活活性¦提高耐久性¦施工性能好 | C3515 ¦ C2662 | 本发明属于加固用混凝土技术领域，具体涉及一种压抹加固用地聚合物基高延性混凝土及其制备方法。该压抹加固用地聚合物基高延性混凝土，包括以下原料：矿粉、粉煤灰、改性赤泥自分散颗粒、细骨料、改性聚乙烯醇纤维、可再分散乳胶粉、减水剂、消泡剂、保水剂等。本发明的压抹加固用地聚合物基高延性混凝土具有高强度、高韧性、高抗裂性能和高耐久性能，可广泛应用于房屋砌体结构加固或者混凝土结构加固等，经加固处理的砌体结构具有较好的抗震、抗破坏作用。
188 | CN114195434B | CN202111657208.7 | 一种压抹加固用地聚合物基高延性混凝土及其制备方法 | 授权发明 | 2021-12-30 | 2022-10-14 | 河南人邦科技股份有限公司 | 471000 河南省洛阳市洛宁县涧口乡新宁大道北侧1号 (河南,洛阳,洛宁县) | 授权 ¦ 权利转移 | [0001]本发明属于加固用混凝土技术领域，具体涉及一种压抹加固用地聚合物基高延性混凝土及其制备方法。 | 水泥生产 | 提高抗震性能¦促进水化反应¦实现自修复¦避免开裂¦起到密实填充作用¦抗流挂性能好¦提高韧性¦分散性好¦粘度低¦提高自我修复能力¦激发活性¦提高抗裂性能¦强度足够¦方便工作¦强度高¦减少排放¦提高早期强度¦具有抗开裂能力¦具有水硬活性¦实现变废为宝¦激活活性¦提高耐久性¦施工性能好 | C3515 ¦ C2662 | 本发明属于加固用混凝土技术领域，具体涉及一种压抹加固用地聚合物基高延性混凝土及其制备方法。该压抹加固用地聚合物基高延性混凝土，包括以下原料：矿粉、粉煤灰、改性赤泥自分散颗粒、细骨料、改性聚乙烯醇纤维、可再分散乳胶粉、减水剂、消泡剂、保水剂等。本发明的压抹加固用地聚合物基高延性混凝土具有高强度、高韧性、高抗裂性能和高耐久性能，可广泛应用于房屋砌体结构加固或者混凝土结构加固等，经加固处理的砌体结构具有较好的抗震、抗破坏作用。
189 | CN118496726A | CN202410625053.6 | 一种防腐涂料及制备方法 | 发明申请 | 2024-05-20 | - | 河南博安达防腐科技有限公司 | 471000 河南省洛阳市西工区红山乡五洲国际工业博览城B区37栋126号 (河南,洛阳,西工区) | 实质审查 | [0001]本发明涉及涂料技术领域，尤其涉及一种防腐涂料及制备方法。 | 防腐涂料 | 提高保护¦不会出现脱落等现象¦提高耐腐蚀性¦抑制脱落¦不易起泡 | C2641 | 本发明属于涂料技术领域，尤其是一种防腐涂料及制备方法，针对现有的不耐腐蚀，容易起泡乃至脱落的问题，现提出如下方案，防腐涂料原料的重量份包括：30份～50份的丙烯酸酯乳液、5份～10份的改性石灰粉、5份～10份的改性石英粉、5份～10份的氮化硅粉末、5份～10份的纳米级钛白粉、10份～20份的间二甲苯、5份～10份的三聚磷酸二氢铝和5份～10份的蓖麻油，改性石灰粉的原料包括石灰粉、蒙脱石粉和偶联剂，利用丙烯酸酯乳液、改性石灰粉、改性石英粉、氮化硅粉末、纳米级钛白粉、间二甲苯、三聚磷酸二氢铝和蓖麻油制成的防腐涂料其保护性能好，在承受腐蚀后也不容易出现起泡和脱落等现象，可以增强保护效果，耐腐蚀性强。
190 | CN115490486A | CN202211039191.3 | 一种用于高炉水渣沟的高强耐磨材料 | 发明申请 | 2022-08-29 | - | 河南好运祥耐材有限公司 | 451200 河南省洛阳市巩义市永安街道办工业园区 (河南,郑州,巩义市) | 驳回 | [0001]本发明涉及耐磨材料技术领域，尤其涉及一种用于高炉水渣沟的高强耐磨材料。 | 固体废物管理 | 提高效益¦增强抗疲劳磨损的能力¦提高韧性¦抵抗腐蚀¦提高高炉产能¦强度高¦提高耐冲刷性能¦降低维护成本¦降低维修频率¦耐磨具有¦提高界面结合强度¦延长使用寿命¦抵御侵蚀¦提高产能 | C3515 ¦ C2662 | 本发明公开了一种用于高炉水渣沟的高强耐磨材料，通过硬度高的刚玉、复合微粉、SiC晶须和超硬磨料等几种材料组合，提高材料的整体硬度、强度，改善流动性，增加致密性、耐磨性；提高材料的抗冲蚀、疲劳磨损能力；超硬磨料碳化硼、硼化钛颗粒和SiC晶须等材料一起相互交错连接，形成晶体‑颗粒‑凝胶体网络结构，将耐火料体系中的颗粒、纤维联结起来，形成颗粒增强和纤维增强的双增强机制，进一步改善材料的韧性和强度；本发明用于高炉水渣沟的高强耐磨材料具有强度高、韧性好、耐磨、耐腐蚀、耐冲蚀、界面结合强度高的特点，可以取代传统的高炉水渣沟材料，大幅延长水渣沟的使用寿命，提高高炉产能，经济效益和社会效益显著。
191 | CN208422653U | CN201820572249.3 | 一种应用了非晶合金高导磁铁芯的干式变压器 | 实用新型 | 2018-04-20 | 2019-01-22 | 河南威驰电气设备有限公司 | 471322 河南省洛阳市伊川县产业集聚区（白沙镇） (河南,洛阳,伊川县) | 未缴年费 | [0001]本实用新型涉及一种干式变压器，具体是一种应用了非晶合金高导磁铁芯的干式变压器。 | 变压器/电抗器安装/支撑/悬挂¦变压器/电感器冷却¦非旋转振动抑制¦变压器/电感器磁芯¦固定变压器 | 提高安全性¦空载电流小¦避免损坏¦减少局部发热¦提高绝缘性能¦提高防火性能¦阻隔进入¦降低空载损耗¦提高散热效果¦使用方便¦保证正常运转¦降低温度¦延长使用寿命¦提高抗过载性能¦增加多样性¦提高过载能力 | C3981 ¦ C3983 ¦ C3984 ¦ C3874 ¦ C3985 ¦ C3821 ¦ C3989 ¦ C3879 | 本实用新型公开了一种应用了非晶合金高导磁铁芯的干式变压器，包括干式变压器本体、非晶合金高导磁铁芯、散热风机、固定支架和底座，本实用新型将干式变压器本体内部的铁芯更换成非晶合金高导磁铁芯，而非晶合金高导磁铁芯使得设备运转温度底、绝缘老化慢，使用寿命长，超载能力高，同时通过减震装置可以避免设备在搬运或由噪音产生的振荡对设备有所损坏，当干式变压器本体受到冲击力后，滑杆向套筒的滑槽内滑动，带动固定片下滑使得弹簧一受到压缩，对设备产生初步减震，同时固定片下滑的同时推动滑块滑动，而两个滑块相向滑动，压缩弹簧二对设备进行二次减震，而散热风机可以让干式变压器本体强迫空气冷却，变压器输出容量可提高50%。
192 | CN119329139A | CN202411855867.5 | 一种纳米复合反射绝热板及其制备工艺 | 发明申请 | 2024-12-17 | 2025-03-25 | 河南德发耐火材料有限公司 | 471911 河南省洛阳市偃师区山化镇寺沟村1组 (河南,洛阳,偃师市) | 授权 | [0001]本申请涉及绝热材料技术领域，更具体地说，涉及一种纳米复合反射绝热板及其制备工艺。 | 气候变化适应¦绝缘改善¦层压¦层压装置¦玻璃/矿渣层状产品¦金属层状产品 | 提高保温效果¦良好绝热性能 | C3311 | 本申请涉及绝热材料技术领域，具体公开了一种纳米复合反射绝热板及其制备工艺。纳米复合反射绝热板按照铝箔、复合气凝胶绝热板、无机网格布、复合气凝胶绝热板、无机网格布的顺序施胶叠合而成，复合气凝胶绝热板由包括以下质量份的原料制成：二氧化硅纳米气凝胶粉50‑55份、复合绝热剂1.5‑2.5份、凯夫拉短切纤维2‑3份、酚醛乳液2‑2.5份、硅烷偶联剂1份；复合绝热剂的制备步骤为，首先构建褶皱GO模板，通过褶皱GO模板获得掺碲Mg2Si褶皱片层材料，再通过浸渍浆料和热处理最后得到复合绝热剂。制得的纳米复合反射绝热板应用于铁水包炉体，可显著增强铁水包炉体红外辐射阻隔能力和保温绝热效果。
193 | CN113524417A | CN202010318492.4 | 一种含有高钙红粉煤灰的蒸压加气混凝土的生产工艺 | 发明申请 | 2020-04-21 | - | 河南新时代建材有限公司 | 471000 河南省洛阳市偃师市首阳山街道办事处南蔡庄村20组 (河南,洛阳,偃师市) | 驳回 | [0001]本发明涉及装饰建材领域，尤其是一种含有高钙红粉煤灰的蒸压加气混凝土的生产工艺。 | 供给装置¦辅助成型设备¦水泥搅拌装置¦陶瓷制品 | 提高抗震性能¦不占用室内空间¦造价低¦具有隔音¦放射性指标优质¦提高抗压能力¦自重轻¦降低建设成本¦抗拉强度高¦提高保温效果¦缩短工期¦提高抗剪强度¦合理利用 | C3515 | 一种含有高钙红粉煤灰的蒸压加气混凝土的生产工艺，工艺流程步骤为：制浆→粉磨→浇注→切割→蒸养；制浆：对高钙红粉煤灰、石英砂、石膏、水按比例搅拌均匀，制成备用料浆；将生石灰磨成细粉后，浇注：将备用料浆与粉状生石灰、水泥按比例计量后通过给料机给料搅拌均匀成为混合料浆，按比例加入铝粉溶液成为液相状的混合料，铝粉在碱性环境下与介质水反应，产生氢气，生石灰与水反应，石英砂中的二氧化硅在水热合成的条件下与水泥、生石灰中的Ca(0H)2和AL2O3反应，产生水化硅酸钙和水化铝酸钙，形成坯体；对坯体切割后蒸养；产生的水化硅酸钙和水化铝酸钙共同增强了产品的强度，解决了现有技术中难以提升墙体的抗压、抗震、抗拉和抗剪强度的难题。
194 | CN113526938A | CN202010317824.7 | 一种含有尾矿石英砂的加气混凝土砌块的生产工艺 | 发明申请 | 2020-04-21 | - | 河南新时代建材有限公司 | 471000 河南省洛阳市偃师市首阳山街道办事处南蔡庄村20组 (河南,洛阳,偃师市) | 驳回 | [0001]本发明涉及装饰建材领域，尤其是一种含有尾矿石英砂的加气混凝土砌块的生产工艺。 | 陶瓷制品 | 提高抗震性能¦不占用室内空间¦造价低¦具有隔音¦放射性指标优质¦提高抗压能力¦自重轻¦减少用量¦抗拉强度高¦提高保温效果¦缩短工期¦提高抗剪强度¦减弱地震力影响 | C3515 ¦ C2662 | 一种含有尾矿石英砂的加气混凝土砌块的生产工艺，工艺流程步骤为：制浆→粉磨→浇注→切割→蒸养；制浆：对尾矿石英砂与石膏、水按比例搅拌均匀，制成备用料浆；将生石灰磨成细粉后，浇注：将备用料浆与粉状生石灰、水泥按比例计量后通过给料机给料搅拌均匀成为混合料浆，按比例加入铝粉溶液成为液相状的混合料，铝粉在碱性环境下与介质水反应，产生氢气，生石灰与水反应，尾矿石英砂中的二氧化硅在水热合成的条件下与水泥、生石灰中的Ca(0H)2和AL2O3反应，产生水化硅酸钙和水化铝酸钙，形成坯体；对坯体切割后蒸养；产生的水化硅酸钙和水化铝酸钙共同增强了产品的强度，解决了现有技术中难以提升墙体的抗压、抗震、抗拉和抗剪强度的难题。
195 | CN117626169A | CN202311360130.1 | 一种基于渗氮的合金钢曲轴轴颈圆角、表面二次强化方法 | 发明申请 | 2023-10-19 | - | 河南柴油机重工有限责任公司 | 471000 河南省洛阳市涧西区中州西路173号 (河南,洛阳,涧西区) | 公开 | [0001]本发明属于机械技术领域，具体涉及一种基于渗氮的合金钢曲轴轴颈圆角、表面二次强化方法。 | 砂带磨床¦固态扩散覆层¦工艺效率的提高 | 强度高¦提高表面质量¦提高功率密度¦降低粗糙度¦提高疲劳强度¦改善表面质量状态 | C3360 | 本发明公开了一种基于渗氮的合金钢曲轴轴颈圆角、表面二次强化方法，该方法包括以下步骤：步骤1，在合金结构钢材质的曲轴在精加工后，进行表面渗氮强化处理；步骤2，曲轴轴颈的抛光工艺：将一次强化的轴颈表面进行抛光处理，消除轴颈表面的螺旋形状的加工纹路；步骤3，曲轴轴颈圆角及表面的二次强化：通过豪克能技术对曲轴轴颈工作部位进行强化处理。本发明在对曲轴进行渗氮的基础上进行豪克能处理，在不改变曲轴材料和尺寸的条件下，进一步提高曲轴疲劳强度，达到高速柴油机高强度、高功率密度和结构紧凑的设计要求。
196 | CN115304634A | CN202210978010.7 | 一种制备烷基硅烷及三氯化硼回收溶剂联产氯化锂的方法 | 发明申请 | 2022-08-15 | 2024-04-16 | 河南海川工程设计院有限公司 | 471000 河南省洛阳市涧西区中州西路60号 (河南,洛阳,涧西区) | 授权 ¦ 一案双申 | [0001]本发明涉及电子特气制造技术领域，特别是涉及一种制备烷基硅烷及三氯化硼回收溶剂联产氯化锂的方法，且在同时生产电子级甲基硅烷、二甲基硅烷、三甲基硅烷、三氯化硼等电子特气时，分离出杂质含量相对合理、可控的对应的甲基硅烷、二甲基硅烷、三甲基硅烷、三氯化硼可作为工业级产品，同时溶剂回收再利用于本系统并联产氯化锂。 | 硅有机化合物¦硼卤化物¦卤化锂 | 实现再利用¦节约资源¦排放具有¦避免再次发生¦具有友好¦高效制备¦无排放量¦控制杂质含量¦充分利用 | C2614 ¦ C3521 ¦ C2663 ¦ C2684 ¦ C2661 | 本发明涉及电子特气制造技术领域，公开的一种制备烷基硅烷及三氯化硼回收溶剂联产氯化锂方法，采用的制备系统，包括:烷基硅烷合成系统、溶剂回收及氯化锂制备系统、三甲基硅烷和氯化硼制备系统、二甲基硅烷制备系统、甲基硅烷制备系统，烷基硅烷合成系统第一出口端通过管道与溶剂回收及氯化锂制备系统联通，烷基硅烷合成系统第二出口端通过管道与三甲基硅烷及氯化硼制备系统联通，三甲基硅烷及氯化硼制备系统冷凝出口端通过管道与二甲基硅烷制备系统联通，二甲基硅烷制备系统冷凝出口端通过管道与甲基硅烷制备系统联通。本发明能够使各种物料都得到充分利用，无易燃易爆易腐蚀副产物产生，无废弃物排放，具有环境友好的优点。
197 | CN115747763A | CN202211687928.2 | 一种CVD制备二次电池复合负极材料的系统及制备方法 | 发明申请 | 2022-12-21 | - | 河南海川工程设计院有限公司 | 471000 河南省洛阳市涧西区中州西路60号 (河南,洛阳,涧西区) | 实质审查 | [0001]本发明涉及新能源材料制造技术领域，特别是涉及一种CVD制备二次电池复合负极材料的系统及制备方法。 | 活性物质电极¦气态化学镀覆 | 提高能量密度¦提高循环稳定性¦避免使用寿命¦促进革命性进步¦适应工艺要求¦降低生产能耗¦降低能耗¦促进进步¦无排放量¦避免存储¦降低生产成本¦解决里程焦虑 | C3569 ¦ C3563 ¦ C3562 ¦ C3099 | 本发明涉及新能源材料制造技术领域，公开了一种CVD制备二次电池复合负极材料的系统及制备方法，包括:固相物料输送计量系统、气相物料和载气供给系统、CVD反应和产品筛分系统、反应后物料处理系统。固相物料输送计量系统第一出口定量投料器通过管道与CVD反应和产品筛分系统连通；气相物料和载气供给系统第一出口载气混合通过管道与CVD反应和产品筛分系统连通；CVD反应和产品筛分系统第一出口CVD反应器通过管道与反应后物料处理系统连通；通过化学气相沉积工艺，经过气相物料CVD包覆，形成了满足工艺要求的二次电池复合负极一体化材料，本发明提高了二次电池的容量密度和使用寿命，对推进二次电池产业的进步具有重要意义。
198 | CN219314855U | CN202222144871.3 | 一种制备烷基硅烷及三氯化硼回收溶剂联产氯化锂系统 | 实用新型 | 2022-08-15 | 2023-07-07 | 河南海川工程设计院有限公司 | 471000 河南省洛阳市涧西区中州西路60号 (河南,洛阳,涧西区) | 授权 ¦ 一案双申 | [0001]本实用新型涉及电子特气制造技术领域，特别是涉及一种制备烷基硅烷及三氯化硼回收溶剂联产氯化锂系统，且在同时生产电子级甲基硅烷、二甲基硅烷、三甲基硅烷、三氯化硼等电子特气时，分离出杂质含量相对合理、可控的对应的甲基硅烷、二甲基硅烷、三甲基硅烷、三氯化硼可作为工业级产品，同时溶剂回收再利用于本系统并联产氯化锂。 | 硅有机化合物¦卤化锂¦卤化硼化合物 | 实现回收再利用¦环境友好¦避免再次发生¦无排放量¦控制杂质含量¦充分利用 | C2614 ¦ C3521 ¦ C2663 ¦ C2684 ¦ C2661 | 本实用新型涉及电子特气制造技术领域，公开的一种制备烷基硅烷及三氯化硼回收溶剂联产氯化锂系统，包括:烷基硅烷合成系统、溶剂回收及氯化锂制备系统、三甲基硅烷和氯化硼制备系统、二甲基硅烷制备系统、甲基硅烷制备系统，烷基硅烷合成系统第一出口端通过管道与溶剂回收及氯化锂制备系统联通，烷基硅烷合成系统第二出口端通过管道与三甲基硅烷及氯化硼制备系统联通，三甲基硅烷及氯化硼制备系统冷凝出口端通过管道与二甲基硅烷制备系统联通，二甲基硅烷制备系统冷凝出口端通过管道与甲基硅烷制备系统联通。本实用新型能够使各种物料都得到充分利用，无易燃易爆易腐蚀副产物产生，无废弃物排放，具有环境友好的优点。
199 | CN116809119A | CN202310702151.0 | 一种催化剂 | 发明申请 | 2023-06-13 | - | 河南海川工程设计院有限公司 | 462586 河南省洛阳市涧西区中州西路60号 (河南,洛阳,涧西区) | 实质审查 | [0001]本发明涉及一种催化剂，用于催化卤代硅烷类化合物进行氢氯原子重排，属于化工技术领域。 | 硅有机化合物¦有机化合物/氢化物/配位配合物催化剂¦化学回收 | 制造工艺简单¦易于分离¦高效产生¦比表面积大¦制备工艺安全¦降低生产成本¦减少种类 | C2661 | 本发明公开了一种催化剂，是由环氧树脂和/或甲苯涂覆于活性炭、HZSM‑5分子筛、高硅沸石、硅胶、二氧化硅和/或拉西环制成的。与现有技术相比，本发明的有益效果是：制成的催化剂比表面积大，尤其适用于气相或液相卤代硅烷类化合物进行氢氯原子重排，无需另外添加还原剂即可反应，制备工艺较为安全。且反应产物杂质种类少，副产物分离容易。可以制得符合半导体行业要求的电子级甲级硅烷。生产成本低。助力半导体行业发展。
200 | CN115304634B | CN202210978010.7 | 一种制备烷基硅烷及三氯化硼回收溶剂联产氯化锂的方法 | 授权发明 | 2022-08-15 | 2024-04-16 | 河南海川工程设计院有限公司 | 471000 河南省洛阳市涧西区中州西路60号 (河南,洛阳,涧西区) | 授权 ¦ 一案双申 | [0001]本发明涉及电子特气制造技术领域，特别是涉及一种制备烷基硅烷及三氯化硼回收溶剂联产氯化锂的方法，且在同时生产电子级甲基硅烷、二甲基硅烷、三甲基硅烷、三氯化硼等电子特气时，分离出杂质含量相对合理、可控的对应的甲基硅烷、二甲基硅烷、三甲基硅烷、三氯化硼可作为工业级产品，同时溶剂回收再利用于本系统并联产氯化锂。 | 硅有机化合物¦硼卤化物¦卤化锂 | 实现再利用¦满足工业化要求¦排放具有¦避免再次发生¦具有友好¦高效纯化¦无排放量¦充分利用 | C2614 ¦ C3521 ¦ C2663 ¦ C2684 ¦ C2661 | 本发明涉及电子特气制造技术领域，公开的一种制备烷基硅烷及三氯化硼回收溶剂联产氯化锂方法，采用的制备系统，包括:烷基硅烷合成系统、溶剂回收及氯化锂制备系统、三甲基硅烷和氯化硼制备系统、二甲基硅烷制备系统、甲基硅烷制备系统，烷基硅烷合成系统第一出口端通过管道与溶剂回收及氯化锂制备系统联通，烷基硅烷合成系统第二出口端通过管道与三甲基硅烷及氯化硼制备系统联通，三甲基硅烷及氯化硼制备系统冷凝出口端通过管道与二甲基硅烷制备系统联通，二甲基硅烷制备系统冷凝出口端通过管道与甲基硅烷制备系统联通。本发明能够使各种物料都得到充分利用，无易燃易爆易腐蚀副产物产生，无废弃物排放，具有环境友好的优点。
201 | CN101550005A | CN200910022262.7 | 一种生产塞隆/氮化硅复相结合碳化硅制品的方法 | 发明申请 | 2009-04-28 | - | 河南海格尔高温材料有限公司 | 471000 河南省洛阳市廛河区廛河乡小李村 (河南,洛阳,瀍河回族区) | 撤回-视为撤回 | [0001]本发明涉及一种耐火材料的生产方法，尤其是一种生产塞隆/氮化硅复相结合碳化硅制品的方法。 | - | 满足制作¦提高冲击性能¦提高性能¦满足生产需求¦提高抗氧化能力 | C3071 ¦ C3546 ¦ C4320 ¦ C3079 ¦ C3089 ¦ C3074 ¦ C3073 ¦ C3072 ¦ C2659 | 一种生产塞隆/氮化硅复相结合碳化硅制品的方法，碳化硅做主原料，配有金属硅粉、金属铝粉、氧化硅微粉、氧化铝微粉、铝酸盐水泥、外加减水剂组成，其重量百分数分别为60－80％、5－16％、0－5％、0.5－6％、1－5％；2－8％、外加0.01－0.06％、余量为100％；浇注成型的方法制作异型件，在氮化条件下烧成制备复相结合碳化硅耐火材料制品。
202 | CN213778640U | CN202022791276.X | 一种氧氮化硅结合碳化硅耐火砖结构 | 实用新型 | 2020-11-27 | 2021-07-23 | 河南海格迩新材料有限公司 | 471200 河南省洛阳市汝阳县大安工业园区产业集聚区东环路以北1号 (河南,洛阳,汝阳县) | 授权 | [0001]本实用新型涉及耐火砖技术领域，具体为一种氧氮化硅结合碳化硅耐火砖结构。 | 炉子组件 | 节约资源¦解决脱落¦方便更换¦提高稳定性¦提高保温效果¦提高耐磨性¦实现牢固性¦解决更换麻烦¦实现固定¦便于生产¦提高生产效率 | C4320 ¦ C3461 | 本实用新型公开了一种氧氮化硅结合碳化硅耐火砖结构，包括呈长方形的砖体，砖体包括耐磨层、耐火层和保温层；耐火层设置在保温层的上部、耐磨层设置在耐火层的上部；保温层的上表面平行设置有多条沿其宽度方向贯穿的凹槽，耐火层的下表面设有与凹槽一一对应间隙配合的凸起；耐火层的上表面开设有多个对应贯穿凸起的通槽，耐磨层的上表面开设有多个与通槽一一对应的槽口，上下对应的通槽和槽口内放置有锚固件，且锚固件与通槽、槽口的配合间隙填充耐火浇注料。本实用新型增加了砖体的耐磨性能和保温性能；增加了砖体的牢固性，避免出现脱落问题；另外后期可以对耐磨层进行更换，避免砖体整体更换的麻烦，节约资源，有利于生产。
203 | CN109879882A | CN201910227154.7 | 一种具有抗氧化作用的苯并吡喃类化妆品辅料及其制备方法 | 发明申请 | 2019-03-25 | - | 河南湾流生物科技有限公司 | 471002 河南省洛阳市瀍河区启明南路 (河南,洛阳,瀍河回族区) | 撤回-视为撤回 | [0001]本发明属于功能有机分子合成技术领域，具体涉及一种具有抗氧化作用的苯并吡喃类化妆品辅料及其制备方法。 | 化妆品配制品¦有机化学¦梳妆用配制品¦抗毒剂¦护理皮肤的制剂¦散装化学品生产¦含有效成分的医用配制品 | 结构新颖¦提高抗氧化活性¦合成快速 | C2614 ¦ C2653 ¦ C3521 ¦ C2663 ¦ C2684 ¦ C2661 | 本发明公开了一种具有抗氧化作用的苯并吡喃类化妆品辅料及其制备方法，属于功能有机分子的合成技术领域。本发明的技术方案要点为：该苯并吡喃类化妆品辅料具有结构本发明通过一种新的方法合成了一种结构新颖的苯并呋喃类化合物，并且进行了抗氧化研究，并且进行了人体皮肤斑贴实验，显示在一定浓度下对人体皮肤没有不良影响，进而希望能够应用到化妆品中，作为抗氧化添加剂辅料。
204 | CN110156801A | CN201910554603.9 | 一种具有抗氧化作用的苯并吡喃类化妆品辅料及其制备方法 | 发明申请 | 2019-06-25 | - | 河南湾流生物科技有限公司 | 471002 河南省洛阳市瀍河区启明南路 (河南,洛阳,瀍河回族区) | 放弃-视为放弃 | [0001]本发明属于功能有机分子合成技术领域，具体涉及一种具有抗氧化作用的苯并吡喃类化妆品辅料及其制备方法。 | 化妆品配制品¦有机化学¦梳妆用配制品¦抗毒剂¦护理皮肤的制剂¦散装化学品生产¦含有效成分的医用配制品 | 结构新颖¦提高抗氧化活性¦合成快速 | C2614 ¦ C2653 ¦ C3521 ¦ C2663 ¦ C2684 ¦ C2661 | 本发明公开了一种具有抗氧化作用的苯并吡喃类化妆品辅料及其制备方法，属于功能有机分子的合成技术领域。本发明的技术方案要点为：该苯并吡喃类化妆品辅料具有结构本发明通过一种新的方法合成了一种结构新颖的苯并呋喃类化合物，并且进行了抗氧化研究，并且进行了人体皮肤斑贴实验，显示在一定浓度下对人体皮肤没有不良影响，进而希望能够应用到化妆品中，作为抗氧化添加剂辅料。
205 | CN110372270A | CN201910678245.2 | 一种含有电石渣的蒸压加气混凝土的生产工艺 | 发明申请 | 2019-07-25 | - | 河南环泰建材有限公司 | 471000 河南省洛阳市偃师市商城街道办事处（北环路北小华润电厂西） (河南,洛阳,偃师市) | 驳回 | [0001]本发明涉及装饰建材领域，尤其是一种含有电石渣的蒸压加气混凝土的生产工艺。 | 陶瓷制品 | 提高抗震性能¦造价低¦抗拉强度高¦提高保温效果¦提高抗剪强度¦缩短工期¦具有隔音¦放射性指标优质¦提高抗压能力¦降低建设成本 | C3515 ¦ C2662 | 一种含有电石渣的蒸压加气混凝土的生产工艺，工艺流程步骤为：制浆→粉磨→浇注→切割→蒸养；制浆：对电石渣、石英砂、石膏、水按比例搅拌均匀，制成备用料浆；将生石灰磨成细粉后，浇注：将备用料浆与粉状生石灰、水泥按比例计量后通过给料机给料搅拌均匀成为混合料浆，按比例加入铝粉溶液成为液相状的混合料，铝粉在碱性环境下与介质水反应，产生氢气，生石灰与水反应，石英砂中的二氧化硅在水热合成的条件下与水泥、生石灰中的Ca(0H)2和AL2O3反应，产生水化硅酸钙和水化铝酸钙，形成坯体；对坯体切割后蒸养；产生的水化硅酸钙和水化铝酸钙共同增强了产品的强度，解决了现有技术中难以提升墙体的抗压、抗震、抗拉和抗剪强度的难题。
206 | CN110395962A | CN201910677391.3 | 一种含有高钙干红粉煤灰的蒸压加气混凝土的生产工艺 | 发明申请 | 2019-07-25 | - | 河南环泰建材有限公司 | 471000 河南省洛阳市偃师市商城街道办事处（北环路北小华润电厂西） (河南,洛阳,偃师市) | 驳回 | [0001]本发明涉及装饰建材领域，尤其是一种含有高钙干红粉煤灰的蒸压加气混凝土的生产工艺。 | 陶瓷成型机¦陶瓷制品 | 提高抗震性能¦不占用室内空间¦造价低¦材料轻巧¦具有隔音¦放射性指标优质¦提高抗压能力¦自重轻¦减少用量¦成本低¦抗拉强度高¦提高保温效果¦缩短工期¦提高抗剪强度¦隔热效果好¦合理利用 | C3515 ¦ C2662 | 一种含有高钙干红粉煤灰的蒸压加气混凝土的生产工艺，工艺流程步骤为：制浆→粉磨→浇注→切割→蒸养；制浆：对高钙干红粉煤灰、石英砂、石膏、水按比例搅拌均匀，制成备用料浆；将生石灰磨成细粉后，浇注：将备用料浆与粉状生石灰、水泥按比例计量后通过给料机给料搅拌均匀成为混合料浆，按比例加入铝粉溶液成为液相状的混合料，铝粉在碱性环境下与介质水反应，产生氢气，生石灰与水反应，石英砂中的二氧化硅在水热合成的条件下与水泥、生石灰中的Ca(0H)2和AL2O3反应，产生水化硅酸钙和水化铝酸钙，形成坯体；对坯体切割后蒸养；产生的水化硅酸钙和水化铝酸钙共同增强了产品的强度，解决了现有技术中难以提升墙体的抗压、抗震、抗拉和抗剪强度的难题。
207 | CN105031719A | CN201510476616.0 | 一种医用钛合金棒材 | 发明申请 | 2015-08-06 | 2018-05-08 | 河南省洛阳正骨医院(河南省骨科医院) | 450046 河南省郑州市郑东新区永平路100号（河南洛阳市瀍河区启明南路82号） | 未缴年费 ¦ 权利转移 | [0001]本发明涉及一种医用钛合金棒材，属于医用人造骨头领域。 | 压模杯¦牙科制剂¦医药配方¦涂层¦假体 | 提高力学性能¦保证质量¦良好生物相容性¦结合强度高¦提高性能¦延长使用寿命¦减少摩擦磨损¦制备过程细化¦表面硬度高 | C3586 | 一种医用钛合金棒材，包括钛合金棒材本体和其外部的包覆涂层，所述的钛合金棒材本体的化学组成为：锆7-10％，铌16-18％，铁：1.5-2.5%，铬：0.5-0.8%，镓：0.5-0.9%，锡：0.25-0.75%，铪0.02-0.07％，钽1-2％，铝：1-2%，钒：0.25-0.45%，硼：0.1-0.18%，铈：0.12-0.18%，余量为钛；所述外部包覆涂层的组成为：氧化钛：60-80份，金属银：0.1-1份；硅灰石：15-20份；氧化银：0.1-0.5份；硼化钛：2-4份。本发明通过合金成分设计使得医用钛合金棒材质量优异，合金力学性能优异，可作为骨、关节及人工牙根等硬组织修复的替代材料。
208 | CN105031719B | CN201510476616.0 | 一种医用钛合金棒材 | 授权发明 | 2015-08-06 | 2018-05-08 | 河南省洛阳正骨医院(河南省骨科医院) | 450046 河南省郑州市郑东新区永平路100号（河南洛阳市瀍河区启明南路82号） | 未缴年费 ¦ 权利转移 | [0001]本发明涉及一种医用钛合金棒材，属于医用人造骨头领域。 | 压模杯¦牙科制剂¦医药配方¦涂层¦假体 | 提高力学性能¦保证质量¦良好生物相容性¦生物安全性高¦结合强度高¦提高性能¦延长使用寿命¦减少摩擦磨损¦制备过程细化¦表面硬度高 | C3586 | 一种医用钛合金棒材，包括钛合金棒材本体和其外部的包覆涂层，所述的钛合金棒材本体的化学组成为：锆7‑10％，铌16‑18％，铁：1.5‑2.5%，铬：0.5‑0.8%，镓：0.5‑0.9%，锡：0.25‑0.75%，铪0.02‑0.07％，钽1‑2％，铝：1‑2%，钒：0.25‑0.45%，硼：0.1‑0.18%，铈：0.12‑0.18%，余量为钛；所述外部包覆涂层的组成为：氧化钛：60‑80份，金属银：0.1‑1份；硅灰石：15‑20份；氧化银：0.1‑0.5份；硼化钛：2‑4份。本发明通过合金成分设计使得医用钛合金棒材质量优异，合金力学性能优异，可作为骨、关节及人工牙根等硬组织修复的替代材料。
209 | CN101707103A | CN200910066389.9 | 一种涂覆特氟龙涂层的导线、绝缘子的涂覆方法 | 发明申请 | 2009-11-06 | - | 河南省电力公司洛阳供电公司输电公司 | 471000 河南省洛阳市西工区八一路23号 (河南,洛阳,西工区) | 撤回-视为撤回 | [0001]本发明涉及输电线路技术领域，尤其是涉及一种涂覆特氟龙涂层的导线、绝缘子的涂覆方法。 | 绝缘体¦使导体/电缆绝缘 | 具有耐辐照性¦具有不粘性¦保证正常运行¦表面性能不变¦提高稳定性¦具有抗湿性¦改善特性¦无老化¦延长寿命¦没有腐蚀性¦提高可靠性¦减少渗透¦避免结冰现象¦预防严重覆冰¦提高耐热性¦解决寿命短¦防止污闪 | C3059 ¦ C3834 ¦ C3073 | 一种涂覆特氟龙涂层的导线或绝缘子的涂覆方法，涉及输电线路技术领域；所述绝缘子(3)涂覆方法包含如下步骤：去油脂-喷砂处理-涂覆-干燥-烧结步骤；所述导线(1)涂覆方法包含以下步骤：去油脂-涂覆粘接剂-喷涂涂料步骤；由于特氟龙具有不粘性、抗湿性，证明了导线、绝缘子外表喷涂上特氟龙来达到预防严重覆冰的目的，绝缘子外表喷涂上特氟龙来达到预防污闪的目的；由于特氟龙涂膜具有优良的耐热和耐低温特性，使喷涂上特氟龙的导线、绝缘子可在夏季高温及冬季低温环境下正常工作。
210 | CN86104061A | CN86104061 | 厚覆耐磨高强度人造大理石 | 发明申请 | 1986-06-12 | - | 河南省第四监狱 | 河南省洛阳市西郊红山农场 (河南,洛阳,西工区) | 撤回-视为撤回 | - | 陶瓷成型机 | 提高力学性能¦增加厚度 | C3515 | 本发明提供一种制造人造大理石的新方法，这种方法不同于目前采用的印刷法、绘制法或浮印法等制造人造大理石的方法。本发明提供的方法制造的人造大理石面层具有2毫米以上的厚度，它采用硅酸盐水泥为其基本胶凝材料并与天然无机颜料和石英砂按一定的比例混合，搅拌后按所需的花纹铺开，然后在其上浇注钢丝混凝土基板，经养护而成。其特点是大理石面花纹和质感犹如天然大理石且因具有一定的厚度而耐磨，因基板为钢丝混凝土而力学性能优良。
211 | CN102268167B | CN201010605004.4 | 一种低苯乙烯挥发不饱和聚酯树脂复合材料的制备方法 | 授权发明 | 2010-12-25 | 2013-01-09 | 河南科技大学 | 471000 河南省洛阳市涧西区西苑路48号 (河南,洛阳,涧西区) | 未缴年费 | [0001]本发明涉及不饱和聚酯树脂复合材料的制备方法，具体的说是利用介孔分子筛制备低苯乙烯挥发不饱和聚酯树脂的方法。 | - | 成本低¦提高触变性¦保证性能¦收缩率低¦粘度高¦产率高¦减少挥发¦提高质量¦保证外部形状 | C2922 ¦ C2911 ¦ C2921 ¦ C2919 ¦ C2929 ¦ C2928 ¦ C2829 ¦ C2927 ¦ C2916 ¦ C2926 ¦ C2915 ¦ C2925 ¦ C2924 ¦ C2913 ¦ C2923 ¦ C2912 | 一种低苯乙烯挥发不饱和聚酯树脂复合材料的制备方法，采用不饱和聚酯、苯乙烯、固化剂和促进剂，在生产过程中加入介孔分子筛，通过调整不饱和聚酯树脂的混合工艺，将苯乙烯、不饱和聚酯、固化剂和促进剂引入介孔分子筛的孔道中，利用介孔分子筛的大孔道尺寸及孔壁，抑制不饱和聚酯树脂中苯乙烯在储存阶段和固化反应阶段的挥发，得到低苯乙烯挥发不饱和聚酯树脂复合材料，其制备方法是：一、制备介孔分子筛；二、偶联处理；三、制备低苯乙烯挥发不饱和聚酯树脂复合材料。本发明可以提高液态不饱和聚酯树脂的粘度和触变性；材料的收缩率变小，有利于保证固化产品的外部形状；材料的综合性能和质量大幅度提高，产率提高30％，成本降低15－20％。
212 | CN103058645B | CN201310004502.7 | 一种高强度磁性磷酸钙基骨水泥及其制备方法 | 授权发明 | 2013-01-07 | 2014-10-15 | 河南科技大学 | 471000 河南省洛阳市涧西区西苑路48号 (河南,洛阳,涧西区) | 未缴年费 | [0001]本发明涉及一种生物医用材料，具体的说是一种高强度磁性磷酸钙基骨水泥及其制备方法。 | 假体 | 良好可注射性¦抗压强度高¦工艺安全¦操作安全¦制备温度低¦降低能耗¦满足力学需求¦抗压强度调整¦提高抗倒塌能力¦细胞毒性低 | C3586 | 一种高强度磁性磷酸钙基骨水泥，由固相混合料和液相在使用前调和而成，调和时固相混合料和液相的比例为每2.8-3.2克的固相混合料需要1mL的液相；液相为浓度为0-0.8mol/L的柠檬酸溶液，固相混合料的组成原材料为β-磷酸三钙、Ca(H2PO4)2·H2O和化学组成为Mn0.4Zn0.6Fe2O4的锰锌铁氧体，其中，β-磷酸三钙与Ca(H2PO4)2·H2O的摩尔比为1:0.8-1.2，锰锌铁氧体与β-磷酸三钙和Ca(H2PO4)2·H2O混合后形成的混合物的重量比为1:4-6。本发明的固相原料采用β-磷酸三钙、Ca(H2PO4)2·H2O和经改性的化学组成为Mn0.4Zn0.6Fe2O4的锰锌铁氧体，这三种物质制备温度较低、能耗低、不需急冷、操作安全，其抗压强度最高可达112MPa，远远高于现有的磷酸钙基骨水泥，而且具有良好的可注射性能、抗溃散性能以及低的细胞毒性。
213 | CN103754883A | CN201410000553.7 | 四氯化硅加氢脱氯转制三氯氢硅的催化剂及其制备方法 | 发明申请 | 2014-01-02 | 2015-05-06 | 河南科技大学 | 471000 河南省洛阳市涧西区西苑路48号 (河南,洛阳,涧西区) | 未缴年费 | [0001]本发明主要涉及多晶硅生产工艺技术，特别是涉及一种四氯化硅加氢脱氯转制三氯氢硅的催化剂及其制备方法，属于工业催化技术领域。 | 金属/金属氧化物/金属氢氧化物催化剂¦卤代硅烷 | 过程无污染¦易于分离¦加工方法简单¦催化效率高¦颗粒小¦分布均匀¦减少投入¦提高加氢脱氯转化为三氯氢硅的效率¦催化活性高¦成本低¦粒径分布均匀¦降低能耗¦比表面积大¦便于回收¦反应条件温和¦工艺简单 | C2613 ¦ C3521 ¦ C2619 | 一种四氯化硅加氢脱氯转制三氯氢硅的催化剂及其制备方法，选用镍、铜和钯作为加氢脱氯催化剂的主要活性成分，通过分步的受控还原和原位沉积方法，分别将镍粒子、铜粒子和钯粒子缓慢地逐层吸附、还原并沉积在活性炭的表面和微孔中，三种金属粒子的分布均匀，相互协同，可以有效地提高四氯化硅加氢脱氯转化为三氯氢硅的催化效率。本发明提出的催化剂制备方法具有工艺简单，条件温和，投入较低的特点。而且，所制得的催化剂具有一定的磁性，有利于催化剂使用后的磁选分离和回收。本发明所制备的催化剂，三种金属在活性炭载体上负载的质量分数为15~30%，比表面积达到300~700m2·g-1。
214 | CN106747435A | CN201710124160.0 | 一种温度稳定的芯‑壳结构微波介质陶瓷的制备方法 | 发明申请 | 2017-03-03 | 2019-08-09 | 河南科技大学 | 471000 河南省洛阳市涧西区西苑路48号 (河南,洛阳,涧西区) | 未缴年费 ¦ 许可 | [0001]本发明涉及微波介质陶瓷领域，具体涉及一种温度稳定的芯-壳结构微波介质陶瓷的制备方法。 | - | 提高均匀性¦优异微波介电性能¦高品质因数 | C3071 ¦ C3546 ¦ C4320 ¦ C3079 ¦ C3089 ¦ C3074 ¦ C3073 ¦ C3072 ¦ C2659 | 一种温度稳定的芯‑壳结构微波介质陶瓷的制备方法，涉及微波介质陶瓷领域，本发明利用聚乙烯醇作为前驱体，使Li2CO3、H3BO3和正硅酸乙酯负载在聚乙烯醇上，在生坯烧结过程中，锆酸钙陶瓷颗粒表面包覆的聚乙烯醇受热氧化分解，其碳氢链上负载的Li2O、B2O3、SiO2前驱体受热分解，形成以锆酸钙为芯、Li2O‑B2O3‑SiO2玻璃相壳的芯‑壳结构，在Li2O‑B2O3‑SiO2玻璃相壳的协助下，完成CaZrO3陶瓷的致密化。采用本发明的工艺方法，可显著减少Li2O‑B2O3‑SiO2的加入量，同时，改善了低温烧结CaZrO3陶瓷的微观结构，从而保持了其优良的微波介电性能。
215 | CN101823892B | CN201010159653.6 | 一种无水泥的原位氮化硅结合碳化硅预制件及制备方法 | 授权发明 | 2010-04-29 | 2012-08-08 | 河南科技大学 | 471003 河南省洛阳市涧西区西苑路48号 (河南,洛阳,涧西区) | 未缴年费 | [0001]本发明涉及一种工业高温领域所用的碳化硅预制件，尤其涉及一种无水泥的原位氮化硅结合碳化硅预制件及制备方法。 | - | 施工方便¦避免低熔点相¦提高耐腐蚀性¦提高抗侵蚀性能¦提高致密性能¦提高形状灵活性¦提高结合力¦热态强度高¦提高耐磨性¦提高致密性¦成形形状灵活¦降低生产成本 | C3071 ¦ C3546 ¦ C4320 ¦ C3079 ¦ C3089 ¦ C3074 ¦ C3073 ¦ C3072 | 本发明公开了一种无水泥的原位氮化硅结合碳化硅预制件及其制备方法。这种无水泥的原位氮化硅结合碳化硅预制件是由碳化硅、金属硅粉、氧化铝微粉、二氧化硅微粉和水硬性氧化铝为原料，外加分散剂，水或硅溶胶组成。采用振动浇注的方法成形，经养护、干燥后，在高纯流动氮气中高温氮化处理。这种产品具有易施工，成本低，产品形状灵活，热态强度高，抗侵蚀性强，耐磨性高等优点，广泛应用于水泥窑的风力管道、高炉炉喉和风口、熔融金属的输送管道和垃圾焚烧炉等对热态性能要求苛刻的部位。
216 | CN102268167A | CN201010605004.4 | 一种低苯乙烯挥发不饱和聚酯树脂复合材料的制备方法 | 发明申请 | 2010-12-25 | 2013-01-09 | 河南科技大学 | 471000 河南省洛阳市涧西区西苑路48号 (河南,洛阳,涧西区) | 未缴年费 | [0002]本发明涉及不饱和聚酯树脂复合材料的制备方法，具体的说是利用介孔分子筛制备低苯乙烯挥发不饱和聚酯树脂的方法。 | - | 成本低¦提高触变性¦保证性能¦收缩率低¦粘度高¦产率高¦减少挥发¦提高质量¦保证外部形状 | C2922 ¦ C2911 ¦ C2921 ¦ C2919 ¦ C2929 ¦ C2928 ¦ C2829 ¦ C2927 ¦ C2916 ¦ C2926 ¦ C2915 ¦ C2925 ¦ C2924 ¦ C2913 ¦ C2923 ¦ C2912 | 一种低苯乙烯挥发不饱和聚酯树脂复合材料的制备方法，采用不饱和聚酯、苯乙烯、固化剂和促进剂，在生产过程中加入介孔分子筛，通过调整不饱和聚酯树脂的混合工艺，将苯乙烯、不饱和聚酯、固化剂和促进剂引入介孔分子筛的孔道中，利用介孔分子筛的大孔道尺寸及孔壁，抑制不饱和聚酯树脂中苯乙烯在储存阶段和固化反应阶段的挥发，得到低苯乙烯挥发不饱和聚酯树脂复合材料，其制备方法是：一、制备介孔分子筛；二、偶联处理；三、制备低苯乙烯挥发不饱和聚酯树脂复合材料。本发明可以提高液态不饱和聚酯树脂的粘度和触变性；材料的收缩率变小，有利于保证固化产品的外部形状；材料的综合性能和质量大幅度提高，产率提高30％，成本降低15－20％。
217 | CN103787339A | CN201410000503.9 | 离子液体介质中四氯化硅液相冷氢化制备三氯氢硅的方法 | 发明申请 | 2014-01-02 | 2015-05-06 | 河南科技大学 | 471000 河南省洛阳市涧西区西苑路48号 (河南,洛阳,涧西区) | 未缴年费 | [0001]本发明涉及一种基于离子液体介质，借助于催化反应，将四氯化硅液相冷氢化制备三氯氢硅的工艺方法，属于化工技术领域。 | 金属/金属氧化物/金属氢氧化物催化剂¦卤代硅烷 | 过程无污染¦选择性高¦易于分离¦加工方法简单¦催化效率高¦颗粒小¦分布均匀¦操作条件温和¦减少投入¦降低生产成本¦高效回收¦成本低¦粒径分布均匀¦降低能耗¦降低温度¦比表面积大¦便于回收¦反应条件温和¦工艺简单¦减轻压力¦提高转化率 | C2613 ¦ C3521 ¦ C2619 | 基于离子液体具有不挥发、溶解能力强等独特的物理化学性质，本发明提出了一种在离子液体介质中实现四氯化硅液相冷氢化制备三氯氢硅的工艺方法，实施结果证实，该发明提出的工艺方法获得了非常好的有益效果。与现行的气固相冷氢化催化加氢工艺相比，本发明不仅可以显著降低催化加氢反应的温度和压力，而且能够提高四氯化硅的转化率及三氯氢硅的选择性。本发明具体实施例中所获得的四氯化硅转化率为20~40%，三氯氢硅的选择性可达到90~96%。
218 | CN103484146B | CN201310228816.5 | 一种聚双环戊二烯裂解制备液体烃的方法 | 授权发明 | 2013-06-06 | 2015-10-07 | 河南科技大学 | 471003 河南省洛阳市涧西区西苑路48号 (河南,洛阳,涧西区) | 未缴年费 | [0001]本发明属于废旧塑料回收技术领域，具体涉及一种聚双环戊二烯裂解制备液体烃的方法。 | 非催化热裂化¦催化裂化 | 收率高¦操作方便¦达到保护的目的¦降低能耗¦适合大规模工业化回收¦裂解温度低¦实现循环利用¦高效回收 | C2511 ¦ C3511 ¦ C3521 | 本发明公开了一种聚双环戊二烯裂解制备液体烃的方法，在氮气保护下，将聚双环戊二烯原料在0.006～0.06MPa的真空度下进行真空辅助热裂解，并将裂解产物进行冷凝，即得液体烃；所述真空辅助热裂解的温度为300～400℃，或者在有催化剂存在的情况下，真空辅助热裂解的温度为250～300℃。本发明的聚双环戊二烯裂解制备液体烃的方法，将聚双环戊二烯裂解并冷凝为主要组分为含碳原子5～14的烷烃和/或烯烃的液体产物，可用于生产液体油品；本发明的方法裂解温度低，液体烃的收率高，实现了对聚双环戊二烯的回收利用，达到资源再生和环境保护的目的；操作简单，能耗低，适合大规模工业化回收，具有重要的经济与社会效益。
219 | CN103754883B | CN201410000553.7 | 四氯化硅加氢脱氯转制三氯氢硅的催化剂及其制备方法 | 授权发明 | 2014-01-02 | 2015-05-06 | 河南科技大学 | 471000 河南省洛阳市涧西区西苑路48号 (河南,洛阳,涧西区) | 未缴年费 | [0001]本发明主要涉及多晶硅生产工艺技术，特别是涉及一种四氯化硅加氢脱氯转制三氯氢硅的催化剂及其制备方法，属于工业催化技术领域。 | 金属/金属氧化物/金属氢氧化物催化剂¦卤代硅烷 | 过程无污染¦易于分离¦加工方法简单¦催化效率高¦颗粒小¦分布均匀¦减少投入¦成本低¦粒径分布均匀¦提高负载量¦降低能耗¦具备磁性¦比表面积大¦便于回收¦反应条件温和¦工艺简单 | C2661 | 一种四氯化硅加氢脱氯转制三氯氢硅的催化剂及其制备方法，选用镍、铜和钯作为加氢脱氯催化剂的主要活性成分，通过分步的受控还原和原位沉积方法，分别将镍粒子、铜粒子和钯粒子缓慢地逐层吸附、还原并沉积在活性炭的表面和微孔中，三种金属粒子的分布均匀，相互协同，可以有效地提高四氯化硅加氢脱氯转化为三氯氢硅的催化效率。本发明提出的催化剂制备方法具有工艺简单，条件温和，投入较低的特点。而且，所制得的催化剂具有一定的磁性，有利于催化剂使用后的磁选分离和回收。本发明所制备的催化剂，三种金属在活性炭载体上负载的质量分数为15~30%，比表面积达到300~700 m2·g-1。
220 | CN107243500A | CN201710508045.3 | 一种高温旋风熔融式铬渣解毒装置及其解毒方法 | 发明申请 | 2017-06-28 | 2019-05-21 | 河南科技大学 | 471000 河南省洛阳市涧西区西苑路48号 (河南,洛阳,涧西区) | 授权 | [0001]本发明涉及工业危险废弃物无害化处理和资源化利用领域，具体的说是一种高温旋风熔融式铬渣解毒装置及其解毒方法。 | 运输和包装¦固体废物的清除¦焚化炉 | 解毒完全¦避免解毒不完全现象¦经济处理¦熔点高¦工艺经济环保¦达到无害化处理的目的¦解毒效果好¦良好环境效益¦解决污染¦操作方便¦避免浸出¦方便处理¦熔点低¦完全解毒¦提高经济性¦提高燃烧效率 | C2666 ¦ C4220 ¦ C4210 ¦ C3591 ¦ D4417 | 一种高温旋风熔融式铬渣解毒装置，包括旋风熔融炉本体、旋风分离器、冷却池、用于输送铬渣和含SiO2的添加剂的给料仓以及用于输送煤粉的煤粉仓，所述旋风熔融炉本体顶部设置有一次风入风口和喷燃器，旋风熔融炉本体上还设置有二次风入风口；旋风熔融炉本体的下端连接有排渣管，旋风熔融炉本体中燃烧后的炉渣经排渣管排入冷却池；旋风分离器的上端通过烟道连通有布袋除尘器，布袋除尘器还通过引风机连通有烟囱，在烟道内依次设置有过热器、省煤器和空气预热器。本发明添加剂选用含SiO2的添加剂，尤其是沙子和石英砂，显著提高铬渣与煤粉灰熔点，从而促使Cr6+在高温区完全还原，避免铬渣与煤粉在低温区熔融，出现解毒不完全现象。
221 | CN103521273A | CN201310504242.X | 一种微纳米金属镍包覆二氧化硅催化剂的制备方法 | 发明申请 | 2013-10-24 | 2015-01-21 | 河南科技大学 | 471000河南省洛阳市涧西区西苑路48号 (河南,洛阳,涧西区) | 未缴年费 | [0001]本发明涉及一种镍基催化剂的制备方法，具体的说是一种以四氯化硅（SiCl4）为硅源制备微纳米镍粒包覆二氧化硅的特殊负载型催化剂的制备方法。 | 用于材料和表面科学的纳米技术¦催化剂活化/制备¦金属/金属氧化物/金属氢氧化物催化剂 | 过程无污染¦加工方法简单¦解决转化处理问题¦颗粒小¦减少投入¦改善分布¦充分利用¦催化活性高¦成本低¦粒径分布均匀¦提高负载量¦降低能耗¦条件温和¦比表面积大¦反应条件温和¦高效利用¦工艺简单 | C2661 | 一种微纳米金属镍包覆二氧化硅催化剂的制备方法，本方法通过分步反应、逐级还原、原位沉积等步骤，将微纳米金属镍粒子逐级均匀地包覆在二氧化硅颗粒核心上，形成了一种特殊形式的负载型镍基催化剂。通过调节醇水摩尔比和溶液pH值的方法，将四氯化硅在醇水混合溶剂中受控水解制得二氧化硅胶体微粒，再将经过稳定剂处理的碱性镍盐溶胶，缓慢加入到二氧化硅胶体体系，加入还原剂，在回流条件下金属镍粒子被可控地慢速还原，逐级沉积，原位沉积、包覆在二氧化硅粒子的表面，从而获得了特殊形貌的负载型金属镍基催化剂。本发明具有反应条件温和、易于操作、投入小、能耗低、无污染的特点，产物的比表面积为70~110m2·g-1，金属镍的负载量为5~30%。
222 | CN102530965B | CN201110398947.9 | 用四氯化硅制备针须状纳米白炭黑的方法 | 授权发明 | 2011-12-06 | 2013-08-14 | 河南科技大学 | 471000 河南省洛阳市涧西区西苑路48号 (河南,洛阳,涧西区) | 未缴年费 | [0001]本发明涉及一种白炭黑的制备方法，特别是一种用四氯化硅制备针须状纳米白炭黑的方法。 | 二氧化硅¦纳米技术 | 加工方法简单¦成本低¦满足工业高标准要求¦提高结合力¦降低能耗¦操控方便¦分散性好¦反应条件温和¦提高效率¦减少投入¦工艺简单¦解决处理问题 | C2613 ¦ C3521 ¦ C2619 | 用四氯化硅制备针须状纳米白炭黑的方法，涉及一种白炭黑的制备方法。本发明以低级脂肪醇、水和助剂的混合液为水解溶剂，水浴加热，在氮气保护下加入原料四氯化硅，然后加入氨水，使之发生缓慢水解反应，反应完成后经冷却、离心沉降、超声分散、洗涤、真空干燥，得到白色粉状产物-针须状纳米白炭黑。本发明制备的针须状纳米白炭黑，直径约30～50nm，长径比约为10～20，物相较纯，而且工艺方法简单，反应条件温和，投入较小，能耗低，效率高，成本低。
223 | CN102530965A | CN201110398947.9 | 用四氯化硅制备针须状纳米白炭黑的方法 | 发明申请 | 2011-12-06 | 2013-08-14 | 河南科技大学 | 471000 河南省洛阳市涧西区西苑路48号 (河南,洛阳,涧西区) | 未缴年费 | [0001]本发明涉及一种白炭黑的制备方法，特别是一种用四氯化硅制备针须状纳米白炭黑的方法。 | 二氧化硅¦纳米技术 | 加工方法简单¦成本低¦满足工业高标准要求¦提高结合力¦降低能耗¦操控方便¦分散性好¦反应条件温和¦提高效率¦减少投入¦工艺简单¦解决处理问题 | C2613 ¦ C3521 ¦ C2619 | 用四氯化硅制备针须状纳米白炭黑的方法，涉及一种白炭黑的制备方法。本发明以低级脂肪醇、水和助剂的混合液为水解溶剂，水浴加热，在氮气保护下加入原料四氯化硅，然后加入氨水，使之发生缓慢水解反应，反应完成后经冷却、离心沉降、超声分散、洗涤、真空干燥，得到白色粉状产物-针须状纳米白炭黑。本发明制备的针须状纳米白炭黑，直径约30～50nm，长径比约为10～20，物相较纯，而且工艺方法简单，反应条件温和，投入较小，能耗低，效率高，成本低。
224 | CN104671821A | CN201510089576.4 | 一种低成本多孔陶瓷吸音材料及其制造工艺 | 发明申请 | 2015-02-27 | 2016-07-13 | 河南科技大学 | 471000 河南省洛阳市涧西区西苑路48号 (河南,洛阳,涧西区) | 未缴年费 | [0001]本发明涉及吸声材料技术领域，具体涉及一种低成本多孔陶瓷吸音材料及其制造工艺。 | 固体废物的清除¦陶瓷制品 | 实现低碳生产¦节省体力¦提高吸音效果¦低成本生产¦解决噪音污染¦降低形成温度 | C3071 ¦ C3546 ¦ C3079 ¦ C3024 ¦ C3089 ¦ C3022 ¦ C3032 ¦ C3021 ¦ C3031 ¦ C3074 ¦ C3073 ¦ C3072 | 本发明涉及一种低成本多孔陶瓷吸音材料及其制造工艺，陶瓷吸音材料由以下重量百分比的原料制成：联合法赤泥23～28%、钢渣23～28%、煤矸石13～18%、电石渣8～12%、锅炉渣8～12%、石英砂3～8%以及10%的氢氧化钠溶液8～12%。本发明的吸音材料以冶金工业废弃物赤泥和钢渣为主要原料，能够解决地铁、城市道路、高速公路和铁路噪音污染问题。
225 | CN102515574B | CN201110412804.9 | 一种凝胶夹层防火玻璃的制备方法 | 授权发明 | 2011-12-13 | 2013-11-27 | 河南科技大学 | 471000 河南省洛阳市涧西区西苑路48号 (河南,洛阳,涧西区) | 未缴年费 | [0001]本发明涉及工程用防火玻璃的制备方法，具体的说是一种凝胶夹层防火玻璃的制备方法。 | - | 过程无污染¦提高耐火性能¦透明度高¦符合A类Ⅱ级耐火时间要求¦减少投入¦回报高¦生产工艺简单¦抗冲击能力强¦减轻重量¦提高耐寒性¦提高性能¦提高耐热性¦工艺简单 | C3546 ¦ C3974 ¦ C3042 ¦ C3051 | 一种凝胶夹层防火玻璃的制备方法，包含以下操作：将切割好的平板玻璃清洗干净，然后将其封边做成夹层的中空玻璃，并预留灌浆孔；将成分为有机凝胶剂、交联剂、引发剂、磷酸铵、氯化镁、蔗糖、尿素、乙醇胺和蒸馏水的防火透明凝胶通过灌浆孔灌注到中空玻璃中去，密封灌浆口，使其自然交联固化，得到成品。本发明生产的防火玻璃总厚度只有20mm，有效降低产品的重量；透光度80%、弯曲度0.1%、耐紫外线辐照性能1%、耐热性、耐寒性、抗冲击性等优于GB15763.1-2001的要求；且生产工艺简单，低投入高回报，无污染，属绿色生产工艺，适宜于大规模推广。
226 | CN107352807A | CN201710814104.X | 一种球状生物活性玻璃及其制备方法 | 发明申请 | 2017-09-11 | 2021-03-05 | 河南科技大学 | 471000 河南省洛阳市涧西区西苑路48号 (河南,洛阳,涧西区) | 授权 | [0001]本发明涉及生物医用材料技术领域，具体涉及一种球状生物活性玻璃及其制备方法。 | 玻璃的成型¦组织再生¦假体 | 粒径均匀¦纯度高¦毒副性小¦无能耗¦操作方便¦满足实验需求¦适合大规模生产¦降低操作难度¦利于实现节能减排¦无毒副作用¦大小均匀¦降低能耗¦形状规则¦无团聚现象¦易于大规模生产¦工艺简单¦粒度窄 | C3546 ¦ C3059 ¦ C3051 | 一种球状生物活性玻璃及其制备方法，球状生物活性玻璃由前驱体凝胶经高温自蔓燃预处理后再煅烧而成，其前驱体凝胶由正硅酸乙酯、磷酸三乙酯、硝酸钙、硝酸镁、葡萄糖、乙醇以及去离子水制备而成，正硅酸乙酯、磷酸三乙酯、硝酸钙、硝酸镁、葡萄糖的重量比为550~650：200~300：850~950：100~200：1000~2000；在制备过程中外加硝酸溶液，使前驱体溶胶的pH值为2。本发明采用葡萄糖作为模板剂，高温下易于脱除，不易残留，成本低廉；以高温自蔓燃法预处理，工艺简单，能耗低，利于大规模生产。
227 | CN101798088B | CN200910227646.2 | 一种利用四氯化硅制备白炭黑的方法 | 授权发明 | 2009-12-25 | 2011-08-24 | 河南科技大学 | 471039 河南省洛阳市涧西区西苑路48号 (河南,洛阳,涧西区) | 未缴年费 | [0001]本发明涉及一种白炭黑制备方法，特别是一种利用四氯化硅制备白炭黑的方法。 | 二氧化硅 | 成本低¦高效转化¦降低能耗¦操控方便¦条件温和¦具有经济价值¦提高效率¦减少投入¦工艺简单¦好经济价值 | C2613 ¦ C3521 ¦ C2619 | 本发明介绍了一种利用四氯化硅制备白炭黑的方法，包括将去离子水与低级脂肪醇按摩尔比为1∶4～4∶4混合，并加入适量的表面活性剂，在室温下缓慢加入一定量的四氯化硅，经过反应溶液制备、反应溶液熟化、沉降洗涤、浆化、喷雾干燥而得到白炭黑；其中四氯化硅在混合溶剂中的浓度控制在0.2～1.0mol·l-1，并可以通过在制备过程中加入0.01～0.1mol·l-1六甲基二硅胺烷等改性剂制备疏水型白炭黑。本发明制备的白炭黑的粒径为50～350nm，比表面积处于100～300m2·g-1之间，经济价值高；制得的疏水型白炭黑的疏水效果良好。
228 | CN105271279B | CN201510630259.9 | 一种溶胶凝胶法制备氟金云母生物材料粉体的方法 | 授权发明 | 2015-09-29 | 2017-05-17 | 河南科技大学 | 471000 河南省洛阳市涧西区西苑路48号 (河南,洛阳,涧西区) | 未缴年费 | [0001]本发明涉及生物陶瓷制备技术领域，具体涉及一种溶胶凝胶法制备氟金云母生物材料粉体的方法。 | 硅化合物 | 节省体力¦价格低廉¦提高均匀性¦制备工艺简单¦纯度高¦适于工业化生产¦设备要求低¦降低生产成本¦减少消耗¦工艺参数易于控制¦助于环保¦粉体纯度高¦易于大规模生产¦工艺简单 | C2613 ¦ C3521 ¦ C2619 | 本发明涉及一种溶胶凝胶法制备氟金云母生物材料粉体的方法：配制Mg(NO3)2˙6H2O和NH4F的混合液（Ⅰ）以及Al(NO3)3˙9H2O和CO(NH2)2的混合液（Ⅱ），然后将混合液（Ⅰ）和混合液（Ⅱ）混合均匀得到混合液（Ⅲ），并在水浴、搅拌的条件下引入F离子和Na离子，接着加入硅溶胶，并将混合液的pH值调为中性或酸性，得到悬浊液，悬浊液经密封陈化后，将所得的白色胶状物抽滤，经洗涤、干燥和煅烧得到粒径为100‑200nm的氟金云母生物材料粉体。本发明氟金云母生物材料粉体的制备方法，具有产品纯度较高，均匀性好，生产成本低，工艺简单，易实现工业化生产等优点。
229 | CN101823892A | CN201010159653.6 | 一种无水泥的原位氮化硅结合碳化硅预制件及制备方法 | 发明申请 | 2010-04-29 | 2012-08-08 | 河南科技大学 | 471003 河南省洛阳市涧西区西苑路48号 (河南,洛阳,涧西区) | 未缴年费 | [0001]本发明涉及一种工业高温领域所用的碳化硅预制件，尤其涉及一种无水泥的原位氮化硅结合碳化硅预制件及制备方法。 | - | 避免低熔点相¦提高耐腐蚀性¦抗侵蚀能力强¦提高抗侵蚀性能¦提高致密性能¦热态强度强¦提高结合力¦热态强度高¦施工方便¦成本低¦热态强度强度高¦提高耐磨性¦成形形状灵活¦高强性能耐蚀性能¦形状灵活 | C3071 ¦ C3546 ¦ C4320 ¦ C3079 ¦ C3089 ¦ C3074 ¦ C3073 ¦ C3072 | 本发明公开了一种无水泥的原位氮化硅结合碳化硅预制件及其制备方法。这种无水泥的原位氮化硅结合碳化硅预制件是由碳化硅、金属硅粉、氧化铝微粉、二氧化硅微粉和水硬性氧化铝为原料，外加分散剂，水或硅溶胶组成。采用振动浇注的方法成形，经养护、干燥后，在高纯流动氮气中高温氮化处理。这种产品具有易施工，成本低，产品形状灵活，热态强度高，抗侵蚀性强，耐磨性高等优点，广泛应用于水泥窑的风力管道、高炉炉喉和风口、熔融金属的输送管道和垃圾焚烧炉等对热态性能要求苛刻的部位。
230 | CN107063891A | CN201710227049.4 | 一种用于热电复合场下电迁移的装置及方法 | 发明申请 | 2017-04-10 | 2023-04-11 | 河南科技大学 | 471000 河南省洛阳市涧西区西苑路48号 (河南,洛阳,涧西区) | 授权 ¦ 一案双申 ¦ 许可 | [0001]本发明涉及电迁移装置领域，具体涉及一种用于热电复合场下电迁移的装置及方法。 | 最终产品制造¦测试用样品的制备¦使用施加稳定的剪切力测试材料强度 | 实现真实服役环境测试¦方便固定¦避免干扰¦提高抗剪强度¦外界干扰小¦避免导电 | C4021 ¦ C4330 ¦ C3544 ¦ C4024 ¦ C4014 ¦ C3581 | 本发明公开了一种用于热电复合场下电迁移的装置及方法，该装置包括壳体、位于壳体底部的底座、壳体一侧的测试孔和壳体另一侧的散热孔，还包括用于热循环中进行加热的升温控制系统、用于热循环中进行低温的降温控制系统、用于电迁移的导电系统和用于湿度控制对比的湿度控制系统；本发明可以使得试样在热电复合场下进行电迁移成为了现实，克服了电迁移只能在恒温条件下进行微米量级的对接实验的局限；保证了在热电复合场进行电迁移中将焊点受到的外界干扰降低到最低，提高了焊点剪切强度，为今后研究区分焦耳热与电迁移分别对焊点的影响在装置和方法上提供了保障，应用前景广泛。
231 | CN103787339B | CN201410000503.9 | 离子液体介质中四氯化硅液相冷氢化制备三氯氢硅的方法 | 授权发明 | 2014-01-02 | 2015-05-06 | 河南科技大学 | 471000 河南省洛阳市涧西区西苑路48号 (河南,洛阳,涧西区) | 未缴年费 | [0001]本发明涉及一种基于离子液体介质，借助于催化反应，将四氯化硅液相冷氢化制备三氯氢硅的工艺方法，属于化工技术领域。 | 金属/金属氧化物/金属氢氧化物催化剂¦卤代硅烷 | 过程无污染¦选择性高¦易于分离¦加工方法简单¦催化效率高¦颗粒小¦分布均匀¦操作条件温和¦减少投入¦降低生产成本¦高效回收¦成本低¦粒径分布均匀¦降低能耗¦降低温度¦比表面积大¦便于回收¦反应条件温和¦工艺简单¦减轻压力¦提高转化率 | C2613 ¦ C3521 ¦ C2619 | 基于离子液体具有不挥发、溶解能力强等独特的物理化学性质，本发明提出了一种在离子液体介质中实现四氯化硅液相冷氢化制备三氯氢硅的工艺方法，实施结果证实，该发明提出的工艺方法获得了非常好的有益效果。与现行的气固相冷氢化催化加氢工艺相比，本发明不仅可以显著降低催化加氢反应的温度和压力，而且能够提高四氯化硅的转化率及三氯氢硅的选择性。本发明具体实施例中所获得的四氯化硅转化率为20~40%，三氯氢硅的选择性可达到90~96%。
232 | CN102515574A | CN201110412804.9 | 一种凝胶夹层防火玻璃的制备方法 | 发明申请 | 2011-12-13 | 2013-11-27 | 河南科技大学 | 471000 河南省洛阳市涧西区西苑路48号 (河南,洛阳,涧西区) | 未缴年费 | [0001]本发明涉及工程用防火玻璃的制备方法，具体的说是一种凝胶夹层防火玻璃的制备方法。 | - | 过程无污染¦提高耐火性能¦透明度高¦低回报¦符合A类Ⅱ级耐火时间要求¦增加投入¦减少投入¦回报高¦生产工艺简单¦抗冲击能力强¦减轻重量¦提高耐寒性¦提高性能¦提高耐热性¦工艺简单 | C3546 ¦ C3974 ¦ C3042 ¦ C3051 | 一种凝胶夹层防火玻璃的制备方法，包含以下操作：将切割好的平板玻璃清洗干净，然后将其封边做成夹层的中空玻璃，并预留灌浆孔；将成分为有机凝胶剂、交联剂、引发剂、磷酸铵、氯化镁、蔗糖、尿素、乙醇胺和蒸馏水的防火透明凝胶通过灌浆孔灌注到中空玻璃中去，密封灌浆口，使其自然交联固化，得到成品。本发明生产的防火玻璃总厚度只有20mm，有效降低产品的重量；透光度80%、弯曲度0.1%、耐紫外线辐照性能1%、耐热性、耐寒性、抗冲击性等优于GB15763.1-2001的要求；且生产工艺简单，低投入高回报，无污染，属绿色生产工艺，适宜于大规模推广。
233 | CN103521273B | CN201310504242.X | 一种微纳米金属镍包覆二氧化硅催化剂的制备方法 | 授权发明 | 2013-10-24 | 2015-01-21 | 河南科技大学 | 471000河南省洛阳市涧西区西苑路48号 (河南,洛阳,涧西区) | 未缴年费 | [0001]本发明涉及一种镍基催化剂的制备方法，具体的说是一种以四氯化硅（SiCl4）为硅源制备微纳米镍粒包覆二氧化硅的特殊负载型催化剂的制备方法。 | 用于材料和表面科学的纳米技术¦催化剂活化/制备¦金属/金属氧化物/金属氢氧化物催化剂 | 过程无污染¦加工方法简单¦解决转化处理问题¦颗粒小¦减少投入¦改善分布¦充分利用¦催化活性高¦成本低¦粒径分布均匀¦提高负载量¦降低能耗¦条件温和¦比表面积大¦反应条件温和¦高效利用¦工艺简单 | C2661 | 一种微纳米金属镍包覆二氧化硅催化剂的制备方法，本方法通过分步反应、逐级还原、原位沉积等步骤，将微纳米金属镍粒子逐级均匀地包覆在二氧化硅颗粒核心上，形成了一种特殊形式的负载型镍基催化剂。通过调节醇水摩尔比和溶液pH值的方法，将四氯化硅在醇水混合溶剂中受控水解制得二氧化硅胶体微粒，再将经过稳定剂处理的碱性镍盐溶胶，缓慢加入到二氧化硅胶体体系，加入还原剂，在回流条件下金属镍粒子被可控地慢速还原，逐级沉积，原位沉积、包覆在二氧化硅粒子的表面，从而获得了特殊形貌的负载型金属镍基催化剂。本发明具有反应条件温和、易于操作、投入小、能耗低、无污染的特点，产物的比表面积为70~110m2·g-1，金属镍的负载量为5~30%。
234 | CN104631122B | CN201510088091.3 | 高模量抗冲击碳纤维复合材料的制备方法 | 授权发明 | 2015-02-26 | 2016-12-07 | 河南科技大学 | 471000 河南省洛阳市涧西区西苑路48号 (河南,洛阳,涧西区) | 未缴年费 | [0001]本发明涉及碳纤维复合材料，具体的说是一种高模量抗冲击碳纤维复合材料的制备方法。 | 碳纤维¦合成树脂层状产品 | 提高力学性能¦减少氧化¦相对滑动容易¦应力集中的点少¦提高结合力¦剪切模量高¦不易拔出¦自润滑性能好¦降低表面摩擦力¦弯曲模量提高¦降低摩擦力学性能¦抗冲击强度高¦抗拉强度高¦提高界面相容性¦抑制转移¦层间剪切强度提高¦耐化学性好¦收缩小¦高拉伸模量¦硬度高¦化学性质稳定¦阻止裂纹扩展¦提高粘结力¦提高界面结合力¦活性高¦提高绝缘性能¦柔韧性好¦提高导热性能¦结合强度高¦提高界面结合强度¦提高抗烧蚀性能¦提高耐磨损性能¦消除界面缺陷¦提高抗冲击能力 | C2661 ¦ C3551 ¦ C1910 ¦ C1723 ¦ C1712 ¦ C1733 ¦ C1722 ¦ C1941 ¦ C1743 ¦ C1830 ¦ C1742 ¦ C1752 ¦ C1741 ¦ C1762 ¦ C1783 ¦ C2662 ¦ C1713 | 高模量抗冲击碳纤维复合材料的制备方法，由碳纤维织物置于基体溶液中固化而成，所述基体溶液的原料组成为：45~63重量份的环氧树脂、3~5重量份的滑石粉、26~34重量份的二氨基二苯砜、体积与环氧树脂总重量的比例为2.4mL：1g的丙酮溶液、1~2重量份的单层氮化硼、1.2~2重量份经过硅烷偶联剂改性的氮化硅、1.2~2重量份经过硅烷偶联剂改性的二硫化钼和0.2~1重量份的消泡剂。与现有技术相比，本发明以碳纤维织物作为增强骨架填料，金属或者非金属作为支撑体，通过环氧树脂粘结剂粘结而形成自润滑复合材料，其具有承载能力高、摩擦系数低、耐磨寿命长以及密度低等特性。
235 | CN103553056B | CN201310504248.7 | 离子液体中四氯化硅和三氯氢硅的温控转相分离方法 | 授权发明 | 2013-10-24 | 2015-05-13 | 河南科技大学 | 471000河南省洛阳市涧西区西苑路48号 (河南,洛阳,涧西区) | 未缴年费 | [0001]本发明涉及一种利用离子液体分离液体混合物的方法，特别是采用离子液体分离氯硅烷液体混合物的方法，属于化工分离技术领域。 | 卤代硅烷 | 过程无污染¦避免污染¦易于分离¦加工方法简单¦成本低¦高效分离¦解决分离技术难题¦操作条件温和¦减少投入¦允许重复利用¦工艺简单¦降低分离成本 | C2613 ¦ C3521 ¦ C2619 | 本发明公开了一种利用离子液体通过温控转相手段来实现四氯化硅和三氯氢硅高效快速分离的方法。该方法基于离子液体在不同温度下对四氯化硅和三氯氢硅溶解度的差异，将不同质量比的混合氯硅烷加入到较低温度的离子液体中，使氯硅烷在离子液体中充分溶解和分配，静置后分为上下两层。将两层液相分开后，然后分别在不同温度下对两个液相层进行蒸发和冷凝，即可分离、回收单一组分的高纯度氯硅烷。该发明可以比较有效地解决多晶硅企业四氯化硅和三氯氢硅的分离技术难题，工艺方法简便易行，操作条件温和，闭路循环，没有污染，投入小，成本低。